## 1_TỔNG QUAN
CÂN BẰNG KHỐI LƯỢNG – TỔNG HỢP CARBON AEROGEL TỪ XƠ DỪA (100g nguyên liệu)
Cơ sở: 100 g xơ dừa khô tuyệt đối (coir fiber, độ ẩm 0%). Thực tế cân 110–115 g xơ dừa tươi (~8–12% ẩm)
Giai đoạn / Bước | Đầu vào (g) | Đầu ra (g) | Thất thoát (g) | Hiệu suất (%) | Vật liệu thu được | Ghi chú chính | Nguyên nhân thất thoát
GĐ0 – Nguyên liệu ban đầu (xơ dừa thô) | 100 | 100 | 0 | 100% | Xơ dừa thô 100 g | Rửa sơ bộ bằng nước loại bụi, đất cát | Không thất thoát
GĐ1a – Xử lý NaOH loại lignin (kiềm hóa) | 100 | 75 | 25 | 75% | Xơ sau kiềm hóa ~75 g | NaOH 4% w/v, 80°C, 2h; rửa pH 7 | Lignin ~20g, tạp hòa tan ~5g
GĐ1b – Tẩy trắng H₂O₂ (loại lignin còn lại) | 75 | 62 | 13 | 82.7% | Xơ tẩy trắng ~62 g | H₂O₂ 3% + NaOH 1%, 60°C, 1h | Lignin còn lại ~10g, sáp ~3g
GĐ1c – Thủy phân HCl (loại hemicellulose) | 62 | 38 | 24 | 61.3% | Cellulose tinh khiết ~38 g | HCl 2M, 60°C, 2h; rửa trung tính | Hemicellulose ~20g, tro ~4g
→ – TỔNG GĐ1 (Tiền xử lý) | 100 | 38 | 62 | 38% | Cellulose ~38 g / 100g xơ | 3 bước tiền xử lý liên tiếp | Lignin+Hemicellulose+Tro = 62g
GĐ2 – Hòa tan cellulose → Hydrogel (NaOH/Urea) | 38 | 36.1 | 1.9 | 95% | Hydrogel khô ~36 g polymer | NaOH 7%+Urea 12%, -12°C; đông tụ 60°C | Cellulose không tan ~5% ~1.9g
GĐ3 – Doping Fe–N (ngâm FeCl₃ + Urea) | 36.1 | 39.2 | -3.1 (tăng) | 108.6% | Gel sau doping ~39 g (khô) | FeCl₃ 10%, Urea 20% vs cellulose; 24h | Fe hấp thu thực tế ~65%; N ~30% urea giữ lại
GĐ4 – Sấy đổi dung môi (EtOH→tBuOH→50°C) | 39.2 | 37 | 2.2 | 94.4% | Aerogel xanh ~37 g | EtOH 96% → tert-BuOH → sấy 50°C/12h | Dung môi còn sót, co ngót nhẹ ~2.2g
GĐ5 – Nhiệt phân 900°C/N₂ (Carbonization) | 37 | 9.5 | 27.5 | 25.7% | Carbon aerogel ~9.5 g | 900°C, 3°C/phút, N₂ 150mL/phút, giữ 2h | Bay hơi H₂O, CO₂, CO, HCN, VOC = ~27.5g
GĐ6* – Hoạt hóa KOH (tùy chọn, tỉ lệ 2:1) | 9.5 | 6.7 | 2.8 | 70.5% | Fe-N-CA hoạt hóa ~6.7 g | KOH:C=2:1, 800°C, N₂, 1h; rửa HCl 1M | KOH ăn mòn một phần carbon ~30%
TỔNG KẾT: 100g xơ dừa → ~9.5g Carbon Aerogel Fe-N (hoặc ~6.7g nếu có KOH activation)
Hiệu suất tổng thể: ~9.5% (không KOH) ¦ ~6.7% (có KOH activation) — Phù hợp với tài liệu (8–12% từ biomass cellulose thuần)
Cần cân 110–115g xơ dừa thực tế (8–12% độ ẩm). Đủ để chế tạo >200 điện cực cảm biến (mỗi điện cực dùng ~5–10µg vật liệu trên GCE 3mm)
⚠ GĐ5 (nhiệt phân): Sinh khí CO, HCN, VOC. BẮT BUỘC có scrubber NaOH 10% và làm trong tủ hút/phòng thông gió. Không mở lò khi T > 200°C trong N₂.

## 2_GĐ1-Tiền Xử Lý
GĐ1 – TIỀN XỬ LÝ XƠ DỪA (Từ 100g xơ dừa thô → ~38g Cellulose tinh khiết)
Mục tiêu: Loại bỏ lignin (~40–45%), hemicellulose (~15–20%), sáp, tro → Thu cellulose tinh khiết làm nguyên liệu tạo hydrogel
Thông số | Giá trị | Đơn vị | Cơ sở tính | Lượng cụ thể (100g xơ) | Thiết bị | Thời gian | Lưu ý / Cảnh báo | Kiểm tra
BƯỚC 1a – Xử lý kiềm (NaOH): Loại lignin chính
Khối lượng xơ dừa đầu vào | 100 | g | - | 100 g xơ dừa khô | Beaker 2000mL / bình cầu 2L | — | Cân phân tích ±0.01g
Thể tích nước cất (L/w = 10:1) | 1000 | mL | L/W = 10:1 (w/v) | 1000 mL H₂O cất | Bình cầu 2L + sinh hàn hồi lưu | — | Đong bằng ống đong 1L
Nồng độ NaOH | 6 | %w/v | 6% w/v khuyến nghị | 60 g NaOH (tinh thể) / 1000mL | Bình thủy tinh, cân | — | ⚠ NaOH tỏa nhiệt khi hòa tan – hòa tan trước trong 200mL nước lạnh
→ Khối lượng NaOH cần dùng | 60 | g | 6g/100mL × 1000mL | 60 g NaOH tinh thể (≥97%) | Cân phân tích | — | NaOH rẻ ~15,000đ/kg | ✓
Nhiệt độ phản ứng | 80 | °C | Tối ưu loại lignin | Bếp khuấy từ gia nhiệt 80°C | Bếp khuấy từ có gia nhiệt | 2 giờ | Kiểm soát ±5°C; không quá 90°C sẽ phá cellulose
Tốc độ khuấy | 300 | rpm | Đảm bảo tiếp xúc đều | Cá từ 3–4 cm | Máy khuấy từ + cá từ | Liên tục | Không khuấy quá mạnh làm vụn xơ
Rửa sau xử lý | pH 6.5–7 | — | Loại NaOH dư | Nước cất nhiều lần; ~3–5L tổng | Bình lọc Büchner + bơm hút | 30–60 phút | Đo pH nước rửa cuối bằng pH meter. NẾU pH>7 → rửa thêm | ✓
Khối lượng thu được (ước tính) | 75 | g | Thất thoát lignin ~20g, tạp ~5g | ~75 g xơ sau kiềm hóa (ẩm → sấy 60°C/2h) | Tủ sấy 60°C | 2 giờ sấy | Cân lại sau sấy để xác nhận hiệu suất thực tế | ✓
Dung dịch thải sau GĐ1a chứa lignin (màu nâu đậm) + NaOH. Trung hòa bằng HCl loãng trước khi thải. Không xả trực tiếp.
BƯỚC 1b – Tẩy trắng H₂O₂: Loại lignin còn lại + tẩy màu
Khối lượng đầu vào | 75 | g | Sau GĐ1a | 75 g xơ sau kiềm hóa | Beaker 1500mL | —
Thể tích nước cất | 750 | mL | L/W = 10:1 | 750 mL H₂O cất | Bình thủy tinh | —
H₂O₂ 30% (nguyên chất) | 75 | mL | 3 vol% H₂O₂ trong dung dịch phản ứng | 75mL H₂O₂ 30% + 675mL H₂O → [H₂O₂]=3% | Ống đong, tủ hút | — | ⚠ H₂O₂ 30% ăn mòn da/mắt. Đeo kính + găng tay. Thêm từ từ vào nước lạnh, không ngược lại | ✓
NaOH bổ sung | 7.5 | g | NaOH 1% w/v môi trường kiềm | 7.5 g NaOH / 750mL → pH ≈ 11–12 | Beaker nhỏ | — | Môi trường kiềm tăng hiệu quả H₂O₂ tẩy lignin
Nhiệt độ | 60 | °C | Đủ kích hoạt H₂O₂ | Bếp khuấy từ 60°C | Bếp khuấy từ | 1 giờ | Không >70°C: H₂O₂ phân hủy quá nhanh, lãng phí + nguy hiểm | ✓
Rửa sau tẩy trắng | pH 6.5–7 | — | Loại H₂O₂ dư | Nước cất; ~2–3L tổng | Lọc Büchner | 30 phút | Có thể kiểm tra H₂O₂ dư bằng giấy test peroxide | ✓
Khối lượng thu được | 62 | g | Mất ~13g lignin còn lại + sáp | ~62 g xơ tẩy trắng | Tủ sấy 60°C/2h | 2 giờ | Xơ phải có màu trắng kem. Nếu còn vàng → lặp lại GĐ1b | ✓
Chi phí ước tính GĐ1b: H₂O₂ 30% ~75mL (~7,500đ); NaOH 7.5g (~500đ). Tổng ~8,000đ cho 100g xơ.
BƯỚC 1c – Thủy phân HCl: Loại hemicellulose → Thu α-cellulose tinh khiết
Khối lượng đầu vào | 62 | g | Sau GĐ1b | 62 g xơ tẩy trắng | Bình cầu 1L có sinh hàn | —
Thể tích HCl 2M cần pha | 620 | mL | L/W = 10:1 | Pha từ HCl 37%: V = 2M×0.62L / (10.2M×1.19) = 33.4mL HCl 37% + 587mL H₂O | Bình pha chế, ống đong, tủ hút | — | ⚠ Luôn thêm HCl vào nước, KHÔNG ngược lại. Phản ứng tỏa nhiệt mạnh | ✓
→ HCl 37% cần dùng | 33.4 | mL | C=2M, V=620mL | 33.4 mL HCl 37% (d=1.19g/mL) | Ống đong thủy tinh + pipette | — | HCl 37% ~30,000đ/L. Lượng dùng rất nhỏ.
Nhiệt độ thủy phân | 60 | °C | Tối ưu loại hemicellulose | Bếp khuấy từ gia nhiệt | Bếp khuấy từ + sinh hàn hồi lưu | 2 giờ | Không >70°C sẽ bắt đầu thủy phân cả cellulose | ✓
Rửa trung hòa | pH 6.5–7.0 | — | Loại HCl hoàn toàn | Nước cất nhiều lần; ~4–5L tổng; rửa đến pH trung tính | Lọc Büchner + bơm chân không | 45–60 phút | CỰC QUAN TRỌNG: HCl dư sẽ phá hydrogel ở GĐ2. Đo pH bằng pH meter | ✓
Sấy sơ bộ cellulose | 60 | °C | Giảm ẩm trước GĐ2 | Tủ sấy đối lưu 60°C / 12 giờ | Tủ sấy đối lưu | 12 giờ (qua đêm) | Sấy đến khối lượng không đổi. Cân mỗi 2h để xác nhận
→ Cellulose tinh khiết thu được | 38 | g | Thất thoát ~24g hemicellulose+tro | ~38 g cellulose khô (α-cellulose ≥ 85%) | Cân phân tích | — | Bảo quản hút ẩm trong bình kín. Không để ẩm trước GĐ2 | ✓
⚠ KIỂM TRA CHẤT LƯỢNG CELLULOSE: Cellulose tốt phải có màu trắng, mịn. Nếu còn màu vàng → lặp GĐ1b. Nếu pH sau rửa >7.0 → rửa thêm HCl 0.1M rồi nước cất.
Note on E7: ADMIN: https://doi.org/10.3303/CET2189006

## 3_GĐ2-Hydrogel
GĐ2 – ĐIỀU CHẾ HYDROGEL CELLULOSE (38g Cellulose → ~36g Hydrogel polymer khô)
Phương pháp: NaOH/Urea (-12°C) → hòa tan cellulose → đông tụ nhiệt (50–60°C) → rửa → hydrogel
Thông số | Giá trị | Đơn vị | Công thức / Cơ sở | Lượng cụ thể | Thiết bị | Thời gian | Lưu ý quan trọng
CÔNG THỨC PHA DUNG DỊCH CELLULOSE/NaOH/UREA
Hệ dung môi: Cellulose 4 wt% + NaOH 7 wt% + Urea 12 wt% + H₂O 77 wt%. Tổng khối lượng dung dịch: 38g / 0.04 = 950g
Cellulose khô đầu vào | 38 | g | Đầu vào từ GĐ1 | 38 g cellulose tinh khiết | — | — | Không được để ẩm
Khối lượng dung dịch tổng | 950 | g | 38g / 4% = 950g | 950 g dung dịch cần pha | Cân kỹ thuật 2kg ±0.1g | — | Tính từ nồng độ cellulose 4 wt%
NaOH cần dùng | 66.5 | g | 950g × 7% = 66.5g | 66.5 g NaOH tinh thể ≥97% | Cân phân tích | — | Hòa tan trước trong nước lạnh
Urea cần dùng | 114 | g | 950g × 12% = 114g | 114 g Urea (phân đạm ≥99.5%) | Cân kỹ thuật | — | Urea dễ mua, rẻ ~5,000đ/kg
Nước cất cần dùng | 731.5 | g ≈ 731.5 mL | 950 – 38 – 66.5 – 114 = 731.5g | 731.5 mL H₂O cất (deionized) | Ống đong 1L | — | Nước cất hai lần hoặc deionized
Bình pha hỗn hợp | 1.5–2L | — | Đủ chứa 950g dung dịch | Bình thủy tinh có nắp kín 2L | Bình thủy tinh 2L + nắp | — | Cần kín để tránh bay hơi khi làm lạnh
QUY TRÌNH HÒA TAN VÀ TẠO GEL
Bước A: Làm lạnh dung dịch NaOH/Urea/H₂O | –12°C | °C | Điều kiện hòa tan cellulose tối ưu | Dùng tủ lạnh sâu hoặc hỗn hợp đá+muối (–10 đến –15°C) | Tủ lạnh –20°C hoặc bath đá/muối | 2–4 giờ | ⚠ Nếu không đủ lạnh, cellulose không tan → gel không đồng nhất
Bước B: Thêm cellulose vào dung dịch lạnh | 0–4°C | °C | Thêm từng phần nhỏ, khuấy liên tục | Thêm 38g cellulose vào dung dịch lạnh | Đũa khuấy thủy tinh + bình lạnh | 30 phút | Khuấy mạnh tay hoặc máy khuấy tốc độ thấp 100rpm
Bước C: Khuấy hòa tan hoàn toàn | 0–4°C | °C | Cellulose tan hoàn toàn → dung dịch trong suốt/đục nhẹ | Giữ lạnh, khuấy liên tục | Máy khuấy cơ / khuấy tay | 30–60 phút | Dung dịch phải đồng nhất, không còn hạt thô
Bước D: Đổ vào khuôn (hộp PTFE/silicon) | RT | — | Khuôn định hình gel | Hộp nhựa PTFE hoặc khuôn silicon, dày ~1–2cm | Khuôn PTFE/silicon/thủy tinh phủ PE film | 5 phút | Độ dày đồng đều → aerogel đồng nhất
Bước E: Đông tụ nhiệt → Hydrogel | 50–60°C | °C | Nhiệt độ > 50°C làm cellulose tái kết tinh thành gel | Đặt khuôn vào lò/tủ sấy 55°C / 30 phút | Tủ sấy đối lưu hoặc nồi cách thủy | 30–45 phút | Gel hình thành khi dung dịch đục và cứng lại. KHÔNG khuấy trong giai đoạn này
Bước F: Ngâm đông tụ trong nước 60°C | 60 | °C | Hoàn thiện mạng lưới gel | Ngâm khuôn trong nước cất 60°C / 30 phút | Chậu nước + bếp gia nhiệt | 30 phút | Rửa bớt NaOH/Urea ra khỏi gel
Bước G: Rửa hydrogel | pH 6.5–7 | — | Loại hoàn toàn NaOH, Urea | Ngâm rửa trong nước cất, thay nước 3–4 lần | Chậu thủy tinh, nước cất | 6–12 giờ | Quan trọng: Urea dư sẽ ảnh hưởng doping GĐ3
→ Hydrogel sau rửa (ẩm) | ~680g | g wet | 96–97% là nước + 4% polymer (36g) | ~680g hydrogel ẩm, chứa ~36g cellulose polymer | Cân kỹ thuật | — | Thể tích ≈ 680 mL. Đây là khối lượng đầu vào cho GĐ3
CHI PHÍ GĐ2 (ước tính): NaOH 66.5g ~1,000đ ¦ Urea 114g ~600đ ¦ Nước cất ~2,000đ. TỔNG ~3,600đ – Rất thấp!
⚠ NẾU GEL KHÔNG HÌNH THÀNH: (1) Nhiệt độ làm lạnh không đủ → dùng muối + đá cho –10°C; (2) Tỉ lệ NaOH sai → cân lại; (3) Cellulose chưa khô → sấy lại 60°C/2h trước khi dùng

## 4_GĐ3-Doping Fe-N
GĐ3 – DOPING Fe–N (Ngâm tẩm FeCl₃ + Urea vào Hydrogel → Fe-N-Cellulose Gel)
Cơ sở: 680g hydrogel ẩm (chứa ~36g cellulose). Fe mục tiêu = 10 wt% so với cellulose khô. Dung dịch ngâm V = 3× thể tích gel = 2040 mL
Thông số | Giá trị | Đơn vị | Công thức tính | Lượng cụ thể cần dùng | Thiết bị | Thời gian | Lưu ý / Cảnh báo
A. TÍNH TOÁN HÓA CHẤT DOPING (Fe = 10 wt% vs cellulose khô)
Cellulose khô trong gel (tham chiếu) | 36 | g | Từ GĐ2 | 36 g cellulose polymer trong hydrogel | — | — | Đây là khối lượng cơ sở tính doping
Fe mục tiêu (10 wt% vs cellulose) | 3.6 | g Fe | 36g × 10% = 3.6g Fe | 3.6 g nguyên tử Fe cần đưa vào vật liệu | — | — | Tỉ lệ thực nghiệm phổ biến trong tài liệu: 5–15%
MW FeCl₃·6H₂O | 270.3 | g/mol | Fe=55.85; Cl₃=106.35; 6H₂O=108.1 | FeCl₃·6H₂O = 270.3 g/mol | — | — | Dạng muối hydrate phổ biến, dễ mua
→ Khối lượng FeCl₃·6H₂O cần dùng | 17.4 | g | 3.6g × (270.3/55.85) = 17.4g | 17.4 g FeCl₃·6H₂O (tinh thể vàng cam) | Cân phân tích ±0.01g | — | ⚠ FeCl₃ oxy hóa nhẹ da. Dùng găng tay. Tính dư 20% → cân 20.9g để bù thất thoát hấp phụ | ✓
Urea (nguồn N: 20 wt% vs cellulose) | 7.2 | g | 36g × 20% = 7.2g | 7.2 g Urea (CO(NH₂)₂) | Cân kỹ thuật | — | Urea vừa là nguồn N, vừa tạo xốp khi phân hủy nhiệt
Thể tích dung dịch ngâm | 2040 | mL | V = 3 × V_gel = 3 × 680mL = 2040mL | 2040 mL H₂O cất (≈2L) | Ống đong 2L | — | Dùng 3× thể tích gel để đảm bảo ngâm đều
→ Nồng độ FeCl₃ trong dung dịch ngâm | 8.52 | g/L | 17.4g / 2.04L = 8.52 g/L | ~8.5 g/L FeCl₃·6H₂O → ~0.031 M | — | — | Nồng độ thấp → ngấm từ từ, phân bố đều hơn
→ Nồng độ Urea trong dung dịch ngâm | 3.53 | g/L | 7.2g / 2.04L = 3.53 g/L | ~3.5 g/L Urea → ~0.059 M | — | —
B. QUY TRÌNH NGÂM TẨM DOPING
Bước 1: Pha dung dịch ngâm | FeCl₃ + Urea + H₂O | — | Hòa tan lần lượt vào H₂O cất RT | Hòa tan 20.9g FeCl₃·6H₂O + 7.2g Urea vào 2040mL H₂O cất, khuấy tan hoàn toàn | Beaker 3L + đũa khuấy | 15 phút | Dung dịch có màu vàng nhạt. Nếu đục → chưa tan hết, khuấy thêm
Bước 2: Ngâm hydrogel vào dung dịch | Toàn bộ hydrogel | — | V_dd >> V_gel để ngấm đều | Đặt toàn bộ gel vào chậu chứa dung dịch ngâm. Dùng lưới/vật nặng giữ gel chìm trong dung dịch | Chậu PTFE hoặc thủy tinh 3L, lưới inox | — | Gel phải hoàn toàn chìm trong dung dịch
Bước 3: Khuấy nhẹ / lắc | 50–100 rpm | rpm | Tăng khuếch tán Fe³⁺ vào gel | Lắc nhẹ 50 rpm hoặc khuấy từ nhẹ | Máy lắc ngang HOẶC khuấy từ nhẹ | 24 giờ (qua đêm) | Nhiệt độ phòng RT. Không cần gia nhiệt. Đậy nắp tránh bốc hơi
Bước 4: Kiểm tra độ ngấm (tùy chọn) | — | — | ICP dung dịch trước/sau để tính hiệu suất | Lấy 1mL dung dịch ngâm sau 24h đo màu hoặc gửi ICP | Máy quang phổ UV-Vis hoặc ICP-OES | 30 phút | Nồng độ Fe giảm trong dung dịch = Fe đã vào gel. Hiệu suất thực tế ~60–75%
Bước 5: Lấy gel ra, rửa sơ bộ | Nước cất | — | Loại Fe³⁺ bề mặt không liên kết | Rửa nhẹ bề mặt gel bằng nước cất 2–3 lần (không ngâm lâu) | Chậu nước, pince gắp | 10–15 phút | Rửa QUÁ nhiều sẽ rửa trôi Fe đã ngấm → Chỉ rửa nhẹ bề mặt
→ Gel sau doping (khối lượng ẩm) | ~700g | g | Tăng nhẹ do Fe hấp thu | ~700g gel ẩm (Fe thực tế trong gel: ~2.3g = ~65% hiệu suất) | Cân kỹ thuật | — | Bảo quản trong nước cất nếu chưa sang GĐ4 ngay
C. BẢNG KHẢO SÁT TỈ LỆ Fe (5%, 10%, 15%) – THÍ NGHIỆM SONG SONG
Mẫu | Fe mục tiêu | FeCl₃·6H₂O cần | Urea cần | Nồng độ FeCl₃ (g/L) | Thể tích dd ngâm | Ghi chú
Fe5N-CA | 5 wt% = 1.8g Fe | 8.7g (dư 20%→10.5g) | 7.2g | 4.3 g/L | 2040 mL | Ít hoạt tính nhất trong 3 mẫu
Fe10N-CA | 10 wt% = 3.6g Fe | 17.4g (dư 20%→20.9g) | 7.2g | 8.5 g/L | 2040 mL | ★ Mẫu tối ưu theo tài liệu
Fe15N-CA | 15 wt% = 5.4g Fe | 26.2g (dư 20%→31.4g) | 7.2g | 12.7 g/L | 2040 mL | Có thể có Fe dư (cluster) giảm hoạt tính
Ba mẫu Fe5/Fe10/Fe15 có thể ngâm SONG SONG trong 3 chậu riêng biệt cùng lúc → tiết kiệm 24h so với làm tuần tự
⚠ FeCl₃ làm ngả màu bàn/thiết bị và oxy hóa nhẹ. Dùng găng cao su. Dung dịch thải sau ngâm chứa Fe³⁺ → xử lý bằng NaOH/Ca(OH)₂ để kết tủa Fe(OH)₃ trước khi thải.

## 5_GĐ4+5-Sấy & Nung
GĐ4+5 – SẤY ĐỔI DUNG MÔI + NHIỆT PHÂN (Gel → Aerogel xanh → Carbon Aerogel)
GĐ4: Sấy ambient pressure (EtOH → tert-BuOH → 50°C). GĐ5: Nhiệt phân 900°C / N₂. Hiệu suất carbon: ~25–28% of dry mass
Thông số / Bước | Giá trị | Đơn vị | Cơ sở / Công thức | Lượng cụ thể | Thiết bị & thông số | Thời gian | Lưu ý / Cảnh báo
GĐ4 – SẤY ĐỔI DUNG MÔI (Solvent Exchange Drying – EtOH → tert-BuOH → Sấy 50°C)
Nguyên tắc: Thay nước trong gel bằng dung môi có sức căng bề mặt thấp hơn → giảm lực mao dẫn → giảm co ngót khi sấy. tert-BuOH: γ = 20.7 mN/m (H₂O: 72 mN/m)
Thể tích hydrogel (gel ẩm) | 700 | mL | ~700g/1.0 g/mL ≈ 700mL | 700 mL gel ẩm sau doping | Cốc đong | —
EtOH 96% – Đợt rửa 1,2,3 (5× V mỗi lần) | 10500 | mL | 5 × 700mL × 3 lần = 10500mL ≈ 10.5L | 10.5 L Ethanol 96% – mua can 10L+1L | Chậu 5L × 3 lần thay | 24–36 giờ tổng (3×8h) | ⚠ EtOH dễ cháy – không được có lửa trần gần khu vực làm việc. Thông gió tốt
tert-BuOH – Đợt rửa 1,2 (5× V mỗi lần) | 7000 | mL | 5 × 700mL × 2 lần = 7000mL ≈ 7L | 7 L tert-Butanol (cảnh báo: nóng chảy 25.5°C → giữ ấm >28°C để dạng lỏng) | Chậu 4L × 2 lần; gia nhiệt nhẹ 30°C nếu cứng | 16–24 giờ tổng (2×8h) | ⚠ tBuOH nóng chảy 25.5°C → để trong tủ ấm 30°C. Chi phí ~400,000đ/L (đắt nhất trong quy trình)
Thời gian mỗi lần ngâm EtOH | 6–8 giờ | h | Khuếch tán đạt cân bằng | Mỗi lần ngâm ≥ 6h, tốt nhất qua đêm | Chậu kín có nắp | 6–8 giờ / lần | Không rút ngắn xuống <4h → chưa đổi dung môi hoàn toàn
Thời gian mỗi lần ngâm tBuOH | 8–12 giờ | h | tBuOH thay EtOH trong gel hoàn toàn | Mỗi lần ngâm ≥ 8h | Chậu kín có nắp, T=28–30°C | 8–12 giờ / lần
Sấy cuối trong tủ sấy chân không | 50°C | °C | Bay hơi tBuOH từ từ, ít co ngót | Sấy 50°C; nếu có tủ sấy chân không -0.05 atm càng tốt | Tủ sấy chân không (ưu tiên) HOẶC tủ sấy đối lưu 50°C | 12–24 giờ | Cân định kỳ mỗi 2h cho đến khi khối lượng không đổi
→ Aerogel xanh (green aerogel) thu được | 37 | g | ~95% dry mass: 39.2g × 0.95 = 37g | ~37 g aerogel xanh (chứa cellulose + Fe + N) | Cân phân tích | — | Aerogel tốt: nhẹ, xốp, không giòn vụn. Nếu vỡ vụn nhiều → tBuOH chưa thay hoàn toàn
CHI PHÍ GĐ4 (ước tính): EtOH 96% 10.5L ~200,000đ ¦ tert-BuOH 7L ~2,800,000đ ¦ Điện sấy ~20,000đ. TỔNG ~3,020,000đ. tBuOH là chi phí lớn nhất – mua dùng chung nhiều mẻ để tiết kiệm
GĐ5 – NHIỆT PHÂN (CARBONIZATION) 700–1000°C / N₂
Nguyên tắc: Nhiệt phân loại bỏ H, O, N → carbon; Fe → Fe₃C/Fe₂O₃/Fe⁰. Carbon yield từ cellulose: ~20–30%. 900°C tối ưu giữa độ dẫn (graphite hóa) và N retention
Khối lượng aerogel xanh đầu vào | 37 | g | Từ GĐ4 | 37 g green aerogel (Fe-N-Cellulose) | Thuyền nung Al₂O₃ hoặc thạch anh | — | Đặt trong thuyền nung, không chồng chất
Khí bảo vệ N₂ (hoặc Ar) | 99.9% | % tinh khiết | Tránh oxy hóa carbon | Lưu lượng: 100–200 mL/phút trong suốt quá trình | Bình N₂ + van điều áp + flowmeter | Toàn bộ quá trình | ⚠ Sục N₂ TRƯỚC khi gia nhiệt ≥ 15 phút để đuổi O₂ ra khỏi ống lò
Chương trình nhiệt: RT → 300°C | 5°C/phút | °C/phút | Pha bay hơi ẩm + hemicellulose còn lại | Từ RT đến 300°C ở 5°C/phút = 54 phút | Lò ống (tube furnace) | ~54 phút | 300°C: bay hơi H₂O, CO₂; bắt đầu phân hủy sơ bộ
Chương trình nhiệt: 300 → 900°C | 3°C/phút | °C/phút | Carbonization chính: chậm để giữ cấu trúc xốp | 600°C trong 200 phút = ~3.3h thêm | Lò ống | ~200 phút | ⚠ Giảm tốc độ gia nhiệt xuống 3°C/phút ở 300–900°C. Nhanh hơn → sập cấu trúc xốp
Giữ nhiệt ở 900°C | 900 | °C / 2h | Hoàn tất carbonization, graphite hóa | Giữ 900°C trong 2 giờ (120 phút) | Lò ống | 2 giờ | Trong giai đoạn này: sinh nhiều khí độc nhất (CO, HCN)
Làm nguội: 900°C → RT | Tự nhiên trong N₂ | °C/phút | Tránh oxy hóa carbon khi còn nóng | Tắt gia nhiệt, giữ dòng N₂ 100mL/phút cho đến <200°C | N₂ duy trì | 3–5 giờ | ⚠ KHÔNG mở lò khi nhiệt độ >200°C trong môi trường có oxy
Tổng thời gian nung 1 mẻ | ~9–10 giờ | h | 54'+200'+120' làm nguội ~3h | 9–10 giờ/mẻ. Có thể nung qua đêm | Lò ống tube furnace | 9–10 giờ | Lên lịch nung vào ban đêm để không lãng phí thời gian
→ Carbon aerogel thu được | 9.5 | g | 25% × 38g organic + Fe ~1.7g | ~9.5 g Fe-N-CA (màu đen, nhẹ, xốp) | Cân phân tích | — | Đặc trưng ngay: BET, XRD, Raman trước khi tiếp tục
BẢNG KHẢO SÁT NHIỆT ĐỘ NUNG (700 / 800 / 900°C) – SONG SONG
|  | Mẫu | T nung (°C) | Thời gian giữ nhiệt | Carbon yield (ước tính) | Khối lượng thu (g) | ID/IG Raman (dự kiến) | BET (m²/g dự kiến) | Ưu điểm/Nhược điểm
|  | CA-700 | 700°C | 2h | ~30%: ≈11.1g | ~11.1g | ~1.2–1.4 (nhiều khuyết tật) | ~400–600 | N retention cao (~5%); độ dẫn thấp hơn
|  | CA-800 | 800°C | 2h | ~27%: ≈10.0g | ~10.0g | ~1.1–1.3 | ~600–900 | Cân bằng giữa N và độ dẫn
|  | CA-900 ★ | 900°C | 2h | ~25%: ≈9.5g | ~9.5g | ~0.9–1.1 (graphite hóa tốt) | ~800–1200 | ★ Độ dẫn tốt nhất, graphite hóa cao
Ba mẫu CA-700/800/900 có thể nung TUẦN TỰ trong cùng 1 lò (1 mẻ/ngày) HOẶC song song nếu có 2–3 lò. Nung theo thứ tự từ thấp đến cao nhiệt độ để tránh cross-contamination
⚠ AN TOÀN NHIỆT PHÂN: (1) Khí thải (HCN từ N, CO) → BẮT BUỘC scrubber NaOH 10% ở đầu ra. (2) Không mở lò >200°C trong không khí. (3) N₂ sục 15 phút TRƯỚC khi gia nhiệt. (4) Kiểm tra kín ống lò trước mỗi mẻ.

## 6_Hóa Chất & Chi Phí
TỔNG HỢP HÓA CHẤT, THIẾT BỊ VÀ CHI PHÍ ƯỚC TÍNH – 100g xơ dừa → 9.5g Fe-N-CA
Bao gồm dư 20% cho mỗi hóa chất để bù thất thoát thực tế. Giá tham khảo thị trường Việt Nam (2024)
Hóa chất / Vật tư | Giai đoạn | Lượng tính toán | Lượng mua (dư 20%) | Đơn vị | Giá ước tính (VNĐ/đvị) | Thành tiền (VNĐ) | Lưu ý bảo quản / Nguy hiểm
NaOH tinh thể (≥97%) | GĐ1a, GĐ2 | 40 + 66.5 = 106.5g | 130g | g | 15,000đ/kg | ~2,000đ | Hút ẩm mạnh. Đậy kín. Ăn mòn da/mắt.
H₂O₂ dung dịch 30% | GĐ1b | 75mL | 90mL | mL | 50,000đ/L | ~4,500đ | ⚠ Oxy hóa mạnh. Bảo quản lạnh 2–8°C, tránh ánh sáng.
HCl 37% (axit clohidric) | GĐ1c, GĐ6* | 33.4 + 20mL = 53.4mL | 65mL | mL | 30,000đ/L | ~2,000đ | ⚠ Bay hơi axit. Dùng trong tủ hút. Găng + kính.
Urea (CO(NH₂)₂ ≥99.5%) | GĐ2, GĐ3 | 114 + 7.2 = 121.2g | 145g | g | 5,000đ/kg | ~725đ | Bảo quản khô, kín. An toàn.
FeCl₃·6H₂O | GĐ3 | 17.4g (×3 mẫu ≈52g) | 65g | g | 150,000đ/kg | ~9,750đ | Hút ẩm. Bảo quản khô, kín. Nhẹ oxy hóa da.
Ethanol 96% (EtOH) | GĐ4 | 10.5L | 12L (can 10L + can 5L) | L | 30,000đ/L | ~360,000đ | ⚠ Dễ cháy. Không có lửa trần. Thông gió.
tert-Butanol (tBuOH) | GĐ4 | 7.0L | 8L | L | 400,000đ/L | ~3,200,000đ | ⚠ Dễ cháy. Nóng chảy 25.5°C – giữ >28°C. Chi phí lớn nhất.
N₂ khí (bình 40L, 150atm) | GĐ5 | ~1–2 bình | 2 bình | bình | 400,000đ/bình | ~800,000đ | Khí trơ, không độc. Kiểm tra kết nối van trước mỗi lần dùng.
KOH tinh thể (tùy chọn GĐ6) | GĐ6* | 19g (KOH:C = 2:1) | 25g | g | 25,000đ/kg | ~625đ | ⚠ Ăn mòn cực mạnh. Đeo kính + găng dày. Không tiếp xúc da.
Nước cất / deionized | Tất cả | ~20–25L | 25L | L | 5,000đ/L (tự cất) hoặc 15,000đ mua | ~125,000đ | Dùng nước deionized (DI) hoặc tự cất. Không dùng nước máy.
Nafion 5% solution | Chế tạo điện cực | ~1mL | 5mL (lọ nhỏ) | mL | 3,000,000đ/5mL | ~3,000,000đ | ⚠ Đắt nhất trong bước điện cực. Bảo quản 4°C, kín.
GCE điện cực (3mm) | Đo điện hóa | ~10 cái | 10 cái | cái | 200,000đ/cái | ~2,000,000đ | Đánh bóng Al₂O₃ trước mỗi lần dùng. Tái sử dụng được.
Al₂O₃ đánh bóng (0.05µm) | Đo điện hóa | ~1 túi | 1 túi 50g | túi | 500,000đ/túi | ~500,000đ | Trộn với nước cất thành slurry để đánh bóng GCE.
ƯỚC TÍNH TỔNG CHI PHÍ HÓA CHẤT CHO 100g XƠ DỪA (1 QUY TRÌNH ĐẦY ĐỦ)
Nhóm GĐ1 – Tiền xử lý (NaOH, H₂O₂, HCl, H₂O) | [5 empty] | ~15,000đ
Nhóm GĐ2 – Hydrogel (NaOH, Urea, H₂O) | [5 empty] | ~4,000đ
Nhóm GĐ3 – Doping (FeCl₃, Urea, H₂O) | [5 empty] | ~12,000đ
Nhóm GĐ4 – Sấy (EtOH + tBuOH) | [5 empty] | ~3,560,000đ
Nhóm GĐ5 – Nung (N₂ khí) | [5 empty] | ~800,000đ
Điện cực & Nafion (cho ~10 GCE) | [5 empty] | ~5,500,000đ
Nước cất, dụng cụ, hao hụt khác | [5 empty] | ~200,000đ
TỔNG CHI PHÍ VẬT TƯ (không kể thiết bị cố định) | [5 empty] | ~10,091,000đ
CHI PHÍ THỰC TẾ THẤP HƠN NẾU: (1) Dùng tBuOH tuần hoàn (distillate recovery) → giảm 60% chi phí tBuOH; (2) Nafion/GCE dùng chung nhiều thí nghiệm; (3) N₂ dùng chung với lab khác
SO SÁNH: Nếu dùng sấy siêu tới hạn (CO₂-SCF): ~50,000,000đ/mẻ (thuê thiết bị). Ambient drying tiết kiệm >80% chi phí sấy. Đây là ĐIỂM MẠNH của nghiên cứu này.

## 7_Thiết Bị & Timeline
DANH SÁCH THIẾT BỊ VÀ KẾ HOẠCH THỜI GIAN THỰC HIỆN
Ghi chú: (*) = thiết bị thường có sẵn trong lab hóa học đại học. (**) = cần lên lịch sử dụng / thuê đo
Thiết bị | Giai đoạn dùng | Thông số chính | Yêu cầu thiết bị | Ưu tiên | Có sẵn? | Ghi chú / Thay thế | Chi phí thuê
A. THIẾT BỊ PHÒNG THÍ NGHIỆM CƠ BẢN (Thường có sẵn)
Cân phân tích ±0.0001g (*) | GĐ1–5 | 0.0001g | Tải ≥ 200g; hiệu chỉnh định kỳ | ★★★★★ | ✓ Sẵn | Cần 1 cái. Không dùng cân kỹ thuật cho FeCl₃, Nafion | —
Bếp khuấy từ có gia nhiệt (*) | GĐ1,2 | RT–100°C, ±2°C | Có điều chỉnh nhiệt độ; đầu dò nhiệt | ★★★★★ | ✓ Sẵn | Cần 2–3 cái để làm song song | —
Tủ sấy đối lưu (*) | GĐ1,2,4 | 40–120°C, ±1°C | Đối lưu không khí, thể tích ≥ 50L | ★★★★★ | ✓ Sẵn | Dùng cho sấy sơ bộ và sấy final tBuOH | —
Tủ sấy chân không (ưu tiên) | GĐ4 | 50°C, -0.05 atm | Chân không nhẹ giảm sức căng khi sấy | ★★★★☆ | ? Kiểm tra | Nếu không có → dùng tủ sấy thường 50°C + nắp hé mở | —
pH meter cầm tay (*) | GĐ1–3 | pH 0–14, ±0.01 | Electrode thủy tinh; buffer 4, 7, 10 | ★★★★★ | ✓ Sẵn | Calibrate trước mỗi ngày dùng. Dự phòng giấy pH | —
Máy lọc hút chân không Büchner (*) | GĐ1 | — | Phễu Büchner + bình lọc + bơm | ★★★★★ | ✓ Sẵn | Giấy lọc Whatman No.1 hoặc No.42 | —
Máy siêu âm (bath sonicator) (*) | Chế tạo điện cực | 40kHz, 100W | Bath ultrasonic ≥ 2L | ★★★★★ | ✓ Sẵn | Siêu âm huyền phù 30–60 phút trước khi nhỏ màng | —
Máy khuấy từ (*) | GĐ3,4 | 50–300 rpm | Khuấy nhẹ khi ngâm doping | ★★★★☆ | ✓ Sẵn | Dùng cá từ phủ PTFE | —
Micropipette 10µL và 100µL (*) | Chế tạo điện cực | ±1% accuracy | Eppendorf hoặc tương đương | ★★★★★ | ✓ Sẵn | Kỵ DMF – dùng tips kháng dung môi | —
Tủ hút khí độc (*) | GĐ1,3 | Tốc độ mặt ≥ 0.5 m/s | Tất cả thao tác với HCl, H₂O₂, FeCl₃ | ★★★★★ | ✓ Sẵn | BẮT BUỘC khi dùng axit và hóa chất bay hơi | —
B. THIẾT BỊ CHUYÊN DỤNG (Cần lên lịch / thuê đo)
Lò ống nhiệt phân (tube furnace) (**) | GĐ5 | RT–1200°C; khí N₂ | Ống thạch anh φ50mm; controller nhiệt; đầu vào/ra khí | ★★★★★ | ? Lab vật liệu | BẮT BUỘC. Thuê lab vật liệu hoặc khoa hóa. Lên lịch trước 1 tuần | ~300,000–500,000đ/mẻ
Tủ lạnh sâu –20°C (**) | GĐ2 | –20°C ổn định | Cần giữ –12 đến –15°C cho hòa tan cellulose | ★★★★★ | ? Lab sinh hóa | Thay thế: bath đá+muối (–10°C) nếu không có | —
Máy FESEM + EDX (**) | Đặc trưng | 5–15 kV, Au-coat 5nm | Độ phân giải ≤ 5nm; EDX mapping nguyên tố | ★★★★★ | Trung tâm đo | Gom 6–8 mẫu gửi 1 lần. Thời gian 3–7 ngày | ~800,000–2,000,000đ/mẫu
XRD (X-ray diffraction) (**) | Đặc trưng | Cu Kα, 5–80°, 0.02°/bước | Để xác nhận pha Fe, độ graphite hóa | ★★★★★ | Thường có tại ĐH | Đo trước BET. Nhanh nhất trong nhóm đặc trưng (~30 phút/mẫu) | ~100,000–200,000đ/mẫu
Raman spectroscopy (**) | Đặc trưng | 532nm hoặc 633nm laser | Band D (1350), G (1580), 2D (2700) cm⁻¹ | ★★★★★ | Thường có tại ĐH | Đo ngay sau nung để check chất lượng carbon. 5 phút/mẫu | ~200,000–500,000đ/mẫu
BET (N₂ adsorption at 77K) (**) | Đặc trưng | P/P₀ 0.05–0.995 | Diện tích bề mặt (m²/g) + BJH pore size | ★★★★★ | Gửi ngoài | Chuẩn bị: outgas 200°C/6h trước đo. Gửi 6–8 mẫu/đợt | ~800,000–1,500,000đ/mẫu
XPS (X-ray Photoelectron Spectroscopy) (**) | Đặc trưng | Al Kα; C1s, N1s, Fe2p, O1s | Xác định dạng N (pyridinic/pyrrolic/graphitic) và Fe²⁺/Fe³⁺ | ★★★★★ | Gửi ngoài/nước ngoài | Quan trọng nhất cho bài báo Q1. Gửi 4–6 mẫu. Thời gian 2–4 tuần | ~2,000,000–5,000,000đ/mẫu
Potentiostat/Galvanostat (**) | Đo điện hóa | CHI760/Autolab/PalmSens | CV, EIS, SWASV, DPV; 3-electrode cell | ★★★★★ | Lab điện hóa | Cần có kết nối N₂ sục và Faraday cage để giảm nhiễu | ~500,000đ/ngày thuê
ICP-OES hoặc ICP-MS (**) | Kiểm tra Fe thực tế | ppb–ppm range | Phá mẫu HNO₃:HCl 3:1, 150°C/2h trước đo | ★★★☆☆ | Trung tâm phân tích | Xác nhận % Fe thực tế trong vật liệu vs lý thuyết | ~300,000–600,000đ/mẫu
C. KẾ HOẠCH THỜI GIAN THỰC HIỆN (GANTT RÚT GỌN)
Tuần | Hoạt động chính | Hoạt động song song | Số mẫu xử lý | Thiết bị chính | Đầu ra cần đạt | Ghi chú
T1–2 | Tiền xử lý xơ dừa (GĐ1a+b+c) | Đọc tài liệu 20+ bài; chuẩn bị hóa chất; kiểm tra thiết bị | 5–10 mẻ song song | Bếp khuấy, tủ sấy, tủ hút | 38g cellulose tinh khiết, trắng, pH 7
T3 | Điều chế hydrogel (GĐ2) | Pha hóa chất doping, đặt lịch lò nung | 3–5 mẫu/ngày | Tủ lạnh –12°C, bếp khuấy | Hydrogel đồng nhất ~680mL
T4 | Doping Fe–N × 3 nồng độ (GĐ3) | Các mẫu Fe5/Fe10/Fe15 song song trong 3 chậu | 3 mẫu SONG SONG cùng lúc | Chậu PTFE ×3, máy lắc | 3 gel doped, sẵn sàng sấy
T5–6 | Sấy & Nung đợt 1: CA-700/800/900 (GĐ4+5) | Gom mẫu gửi XRD+Raman đợt 1 | 2 mẻ sấy song song, 3 mẻ nung tuần tự | Tủ sấy, lò ống, N₂ | 3 mẫu CA-T nung xong, đặc trưng XRD/Raman
T6–7 | Nung đợt 2: Fe5/Fe10/Fe15-CA | Đặc trưng cơ bản mẫu đợt 1 (XRD, Raman tại lab) | 3 mẻ nung, 1 mẻ/ngày | Lò ống | Đủ 6 mẫu chính (CA-T và CA-Fe)
T7–8 | Gom mẫu gửi BET + XPS + SEM (đợt duy nhất) | Tiến hành chế tạo màng điện cực thử nghiệm | 6–8 mẫu gửi cùng lúc | Gửi trung tâm đo | Số liệu BET (m²/g) + XPS (N1s, Fe2p)
T8–9 | Tối ưu hóa màng điện cực | Nhận kết quả BET/XPS và xử lý số liệu | 15–20 điện cực/ngày | Potentiostat, micropipette, sonicator | Điều kiện tối ưu: Nafion%, lượng vật liệu
T9–11 | Đo cảm biến: SWASV (Pb²⁺/Cd²⁺) + DPV (DA) | Đo song song 2 nhóm nếu có 2 potentiostat | 3–5 điện cực/ngày | Potentiostat ×2, bình N₂ | LOD, LDR, selectivity, stability data
T11 | Thu mẫu nước thực tế; đo spiked samples | Bắt đầu viết Introduction bài báo | 2–3 loại mẫu nước | Potentiostat, ICP-MS kiểm tra | Recovery % trong real water ≥ 95%
T12–14 | Viết bản thảo bài báo + xử lý số liệu cuối | Thảo luận với GVHD weekly | — | Origin/Excel/GraphPad | Bản thảo hoàn chỉnh sẵn sàng submit