## 1.1. Core Objective & Research
Tổng hợp Carbon Aerogel (CA) từ xơ dừa, ứng dụng C.A làm màng điện cực phân tích điện hóa
Hướng ứng dụng: Biosensor
1. Bảng xác định Gap Research
Note: - Sự lựa chọn các yếu tố vật tư trong đề tài có thể linh hoạt bởi các yếu tố: Tận dụng tài nguyên có sẵn (hóa chất thiết bị) - Tương thích 85% - 95% đối với mảng Siêu tụ điện (Supercapacitors) & Khử muối điện dung (CDI). Dựa trên cơ sở: EDLC và pseudocapacitance
Giai đoạn | Quy trình/Yếu tố đã nghiên cứu | Khoảng trống nghiên cứu (Gap) | Giới hạn phạm vi trong đề tài | Ý nghĩa đối với Biosensor
Nguyên liệu | Sử dụng xơ dừa thô, xử lý kiềm/tẩy trắng truyền thống. | Độ lặp lại (Reproducibility): Sự biến thiên thành phần cellulose/lignin theo vùng miền và tuổi cây dừa chưa được chuẩn hóa. | Đang lựa chọn nguồn cung xơ dừa, thống nhất 1 nguồn cho đề tài này | Tín hiệu nền (background current) và độ nhạy (sensitivity) của sensor không ổn định giữa các lô sản xuất.
Sấy cấu trúc | Chủ yếu sấy thăng hoa (freeze-drying) hoặc sấy tới hạn. | Sấy áp suất khí quyển: Quy trình sấy thăng hoa tiêu tốn năng lượng cao và khó kiểm soát hình thái nano chính xác. | Sấy thường có sử dụng dung môi trao đổi, hỗ trợ quá trình sấy: ethanol, cồn, hexane | Sấy thường nhưng vẫn giữ được hệ lỗ xốp mesopore (2-50nm) để chất phân tích khuếch tán.
Biến tính/Doping | Doping Nitơ (N) hoặc kim loại (Ni, Co, Fe) bằng cách ngâm tẩm hoặc in-situ. | Độ đồng nhất của vị trí hoạt động: Khó kiểm soát tỷ lệ chính xác của các dạng Nitơ (như Pyridinic-N vs Graphitic-N) trên bề mặt. | Lựa chọn Doping: Fe, N Có thể linh hoạt thay đổi sang: S, P nếu cần thiết | Pyridinic-N quyết định khả năng xúc tác cho biosensor, nếu không đồng đều sẽ làm sai lệch giới hạn phát hiện (LOD).
Cấu trúc lỗ xốp | Tập trung vào diện tích bề mặt (SSA) cực lớn (>2000 m2/g). | Tối ưu hóa cho phân tử sinh học: Hầu hết nghiên cứu tập trung vào hấp phụ dầu hoặc siêu tụ điện, chưa tối ưu kích thước lỗ xốp cho enzyme hoặc DNA lớn. | Có thể cân nhắc để tối ưu đồng thời trong giai đoạn doping | Nếu lỗ xốp quá nhỏ (<2nm), các phân tử sinh học lớn không thể xâm nhập vào bên trong electrode.
Nhiệt độ Carbonization | Nhiệt Độ Pyrolysis: 600°C_Pyrrolic 700°C_Pyridinic > 800°C_Graphitic | Tỷ lệ doping ảnh hưởng đến Carbonization | Khảo sát nhiệt độ từ 600-900 độ (tăng lên 100°C cho mỗi thử nghiệm) | Hình thành khung mạng lưới carbon
Chế tạo màng (có 2 hướng) | 1. Màng tự đứng (free-standing)* 2. Dùng cross-linker/binder: Trộn slurry với chất kết dính (PVDF, Nafion). Thông thường: polymer/binder làm cross-linker | Độ bền bám dính & truyền dẫn: Sự đánh đổi giữa hàm lượng binder (giúp bền màng) và độ dẫn điện (giảm do binder bao phủ). | Hướng 1*: sử dụng hệ dung môi doping đồng thời hỗ trợ làm cross-linker (có thể ứng dụng tiếp làm wearable biosensor) Hướng 2: Sử dụng tấm phim (foil) nhôm kết hợp với chất cross-linker | Màng dễ bong khi đo trong dung dịch đệm (PBS) hoặc trở kháng (Rct) quá cao làm chậm phản ứng của sensor.
2. Xác định các yếu tố ảnh hưởng (giới hạn biến số)
2.1. Lựa chọn nguyên tố doping (1-3 nguyên tố)
Phân loại Doping | Nguyên tố pha tạp | Đối tượng phân tích / Ứng dụng điện hóa | Cơ chế / Tính chất nổi bật hỗ trợ phân tích
Doping Đơn (Single Doping) | Nitơ (N) | - Paracetamol (PA) và Hydrogen peroxide (H2​O2​) - Dopamine (DA) - Uric acid, Ascorbic acid, Glucose - Ion kim loại nặng (Cu, Pb, Cr, Cd) | Nitơ tạo ra sự phi định xứ điện tích (charge delocalization), tăng độ ưa nước, tạo tâm xúc tác Pyridinic-N và Pyrrolic-N giúp tăng dòng oxy hóa/khử.
Doping Đa nguyên tố (Co-doping) | Nitơ - Lưu huỳnh (N, S) | - Gốc tự do DPPH và Gốc Superoxide (kiểm tra hoạt tính chống oxy hóa) - Ion kim loại nặng (Cd) | Hiệu ứng hiệp đồng giữa chênh lệch độ âm điện của N và độ phân cực cao của S giúp hệ π liên hợp dễ dàng cho electron.
| Nitơ - Phốt pho (N, P) | - p-Nitrophenol (p-NP) (Xúc tác khử điện hóa) | Tạo nhiều khiếm khuyết, làm tăng tỷ lệ N-oxide và N-pyrrolic, mở rộng diện tích bề mặt và cải thiện khả năng truyền điện tử.
| Nitơ - Bo (N, B) / Nitơ - Flo (N, F) | - Phản ứng khử oxy (ORR) trong pin nhiên liệu | Tái phân bố mật độ spin, tạo điện tích bất đối xứng, tạo nhiều tâm hoạt tính xúc tác mạnh mẽ.
| Nitơ - Kim loại chuyển tiếp (Fe, Co, Ni, Cu) Trong đề tài này lựa chọn nguyên tố N và Fe để doping | - Glucose (cảm biến không dùng enzyme) - Acetaminophen (cảm biến điện hóa) - Phản ứng khử Oxy (ORR) - Dopamine, Cd²⁺, Zn²⁺,Pb2+, Glucose/non-enzymatic (Fe3+/Fe2+ redox) - Uric acid (UA) | N cố định và phân tán các nguyên tử kim loại (tạo tâm M-N dạng single-atom), chống kết tụ kim loại, thúc đẩy quá trình proton hóa và trao đổi electron cực nhanh
2.3. Phương pháp tạo màng
Phương Pháp | Vật Tư Cần Thiết | Chi Phí (USD) | Đánh Giá Q2
Cross-linker + GCE | GCE(3mm), Nafion 0.5%, DMF/EtOH | 3-5$/electrode | Tốt nhất pmc.ncbi.nlm.nih​
Màng tự đứng | Press machine, Cu foil, PET film, PDMS | 25-50$/electrode | Trung bình
2.3.1. Màng sử dụng Cross-linker
Nhóm thành phần | Hóa chất chính | Tỷ lệ / Giá tham khảo | Thay thế linh hoạt | Ghi chú kỹ thuật
Polymer binder / cross-linker | PVDF / Nafion | 5–15 wt%, ~0.5 USD/g | PAN / PTFE (~0.2 USD/g) hoặc chitosan tự nhiên (từ cua) | Tạo liên kết cơ học, cố định cấu trúc CA
Resin | Resorcinol–formaldehyde | — | Sinh khối rẻ (chitosan, cellulose từ xơ dừa) | Dùng làm khung carbon aerogel
Dung môi phân tán | DMF / NMP | — | Nước / ethanol (rẻ, xanh hơn) nếu dùng hydrogel CA | Phù hợp hệ gel nước
Conductive additive | Carbon black (CB) | 5–10 wt% | Graphene oxide tự làm từ graphite (~0.1 USD/g) | Tăng độ dẫn điện
Mục tiêu cải thiện | Phương pháp | Thành phần / Điều kiện | Kết quả đạt được
Tăng độ linh hoạt | Thêm plasticizer hoặc fiber | PEG (1–5 wt%) hoặc cellulose fiber (10 wt%) | Tránh nứt khi uốn cong
Cải thiện dẫn điện | Doping N–Fe trong slurry trước nén | FeCl₃ + urea | Tăng active sites cho DA / H₂O₂
Độ xốp cao & đồng đều | Hot-pressing | 120°C / 5 MPa | Porosity >70%, độ dày 100–200 μm

## 2.1 Sơ bộ Quy trình
Các vấn đề trong từng giai đoạn trong quy trình
STT | Giai đoạn | Nội dung |  | Ghi chú
1 | Chuẩn hóa nguồn nguyên liệu | - Xơ dừa (coir fiber) có hàm lượng cellulose cao (23-43%), cấu trúc sợi rỗng tự nhiên tạo aerogel xốp 3D với diện tích bề mặt lớn (lên đến 3730 m²/g sau carbon hóa). Xơ dừa ưu thế hơn ở độ xốp cao (96-97%) và N tự nhiên từ ammonia-urea. - So với vỏ dừa (coconut shell) tạo carbon mesopore với MoS2 composite cho hấp phụ Cu(II), hoặc tảo (algae) cho Fe-doped aerogel phát hiện dopamine - Các loại xơ dừa khác nhau (coir vs shell fiber) ảnh hưởng đến độ xốp và mật độ: coir fiber cho mật độ thấp 0.028-0.045 g/cm³, shell tạo cấu trúc ống rỗng tốt cho mass transfer | Đánh giá yếu tố ngoại quan
2 | Tiền xử lý và rửa sạch | Rửa sạch bao nhiêu là tối ưu đối với từng loại biosensor (không/có doping đơn và đa nguyên tử). Yếu tố ligin để giữ cấu trúc nên cân bằng với đa nguyên tố như nào?
3 | Doping (giới hạn nguyên tố) | - Doping đơn (N, Fe, Co) cải thiện hoạt tính xúc tác bằng cách tạo defect, tăng dẫn điện và vị trí hoạt động (pyridinic N tốt cho ORR). - Đa nguyên tố (N/O/B, M-N như Ni/Fe/Co) tăng trung tâm hoạt động, cải thiện độ ổn định và dung lượng hấp thụ nhờ synergy (ví dụ O/N/B tăng active sites gần Fermi level). - Composite (MoS2/carbon, Co3O4/CNF) tăng độ nhạy cảm cho cảm biến. Cơ sở chọn: dựa trên ứng dụng (N cho ORR/CO2RR, kim loại cho sensing dopamine/Cd2+) | ma trận tối ưu gồm: mẫu pure và doping đơn và đa nguyên tử (composite) Theo thông thường Q3-Q2: sử dụng các nguyên tố sau: | 1. Lựa chọn nguyên tố doping: N và Fe (N từ ammonia-urea + 1-5 wt% FeCl₃) 2. Ứng dụng phân tích: ion KL (chì kẽm cadimi), dopamine. 3. Lý giải đặc tính giữa các loại nguyên tố tương tác, tỉ lệ doping vào hệ carbon aerogel |  | Bài báo 1: https://doi.org/10.4028/p-RzIuQ9 Bài báo 2: https://doi.org/10.1002/smll.201602334
4 | Sấy | Sử dụng dung môi sấy và tối ưu nhiệt độ sấy
5 | Nung | Ammonia-urea làm dung môi cellulose và cross-linker: ammonia doping N và exfoliate tạo defect, urea liên kết chéo trong sol-gel, sau freeze-dry và pyrolysis. - Nhiệt độ pyrolysis quyết định: 600°C ưu tiên pyrrolic N (mesopore cao), 700°C pyridinic N (tối ưu ORR), 800°C graphitic N (graphitization cao nhưng N giảm); - Không doping thì diện tích bề mặt giảm, ít defect. Tăng nhiệt độ từ 600-1200°C chuyển từ mesopore sang micropore, hiệu suất carbon hóa ~45% |  | Nhiệt Độ Pyrolysis | Loại Doping N Chính | Tính Chất Sản Phẩm
|  |  |  | 600°C | Pyrrolic | Mesopore cao, SSA trung bình ​
|  |  |  | 700°C | Pyridinic | Hoạt tính ORR tốt nhất
|  |  |  | 800°C | Graphitic | Graphitization cao, N thấp ​
|  |  |  | Không doping | Không | SSA thấp hơn, ít defect ​
6 | Tạo màng và cross-linker | Có 2 hướng gồm: 1. Sử dụng chất kết dính (cross-linker) 2. Không sử dụng cross-linker (màng tự đứng _ Ứng dụng cho wearable sensor) Đối với hướng 1: Cross-linker như urea/PVA/xanthan gum tạo mạng 3D ổn định trong nước, dùng cho màng modify glassy carbon electrode (GCE). Trong sensing, aerogel cross-linked phủ GCE tăng electron transfer (ví dụ CAs-Fe/GCE cho DA)
7 | Đo điện hóa | - Khảo sát yếu tố và ảnh hưởng bởi chất phân tích và xử lý nền mẫu chất phân tích nào? - Sử dụng phương pháp và chất đối chứng nào?? |  | - Đo ECSA (tốc độ truyền điện tử): Độ dốc Tafel (Tafel slope) của mẫu pha tạp và chưa pha tạp. - Các loại vật liệu điện cực (Electrodes) ¦ Chất phân tích (Analyte) ¦ Phương pháp đo (Methods như DPV, SWASV) ¦ Khoảng tuyến tính (Linear range) ¦ Giới hạn phát hiện (LOD) ¦ Độ chọn lọc (Selectivity) ¦ Tối ưu hóa điều kiện đo ¦ Tài liệu tham khảo (Ref)
| 1. Thứ tự thục hiện thí nghiệm: Từ mẫu 0 doping đến mẫu doping | Giai đoạn 1: Tối ưu cellulose aerogel (2-4 tuần): 3 tỷ lệ xơ dừa (với/urea cross-linker), freeze-dry. Kiểm tra độ xốp/độ bền.
Giai đoạn 2: Pyrolysis & doping (4-6 tuần): Ma trận 3 nhiệt độ (600/700/800°C) x 2 doping (không/Fe salt rẻ như FeCl3), inert Ar. ~6 mẫu, phân tích XPS/SSA.
Giai đoạn 3: Màng & sensing (4 tuần): Modify GCE với 4 mẫu tốt nhất, test Cd²⁺/dopamine (DPASV/CV), real sample. Tối ưu pH/thời gian.
| 2. Cơ sở/tiêu chí so sánh | So sánh giữa các vật liệu (có tính chất tối ưu) hay so sánh chung một quy trình tổng hợp vật liệu. 1. So sánh giữa các đặc tính nào của vật liệu 2. So sánh với các nghiên cứu trước 3. So sánh nội bộ (các thông số đã tối ưu). Xem lại cách mà nghiên cứu trước đã thực hiện 4. So sánh với vật liệu thương mại Giải thích:
| 3. Cơ sở định lượng | Điều kiện đo: Đo cùng một điều kiện, cùng một mẫu. Giải thích:
1 | So sánh đối với: - Mẫu có tính chất tối ưu đối với từng quy trình hay là - Chung một quy trình và không tính đến chất tối ưu của mẫu?
2 | Điều kiện "vàng" để tổng hợp mẫu carbon aerogel
3 | Trung bình một nghiên cứu (Q2-Q3) thì sử dụng ma trận doping như thế nào? Thực hiện bao nhiêu thí nghiệm đơn/đa nguyên tố?
2. Yếu tố nào của các giai đoạn sau sẽ ảnh hưởng đến các nguyên tố sau khi doping? Cần thay đổi giai đoạn trước và sau như thế nào để tối ưu nguyên tố doping vào carbon aerogel?
3. Sử dụng yếu tố nào để nhận xét nhanh và ra quyết định đến các quy trình tối ưu vật liệu hay không? Cái nào thay đổi, cái nào giữ? Giữ cái gì? Tăng giảm cái gì? đạt kết quả nào?
1. Đối với ứng dụng làm màng điện cực phân tích điện hóa thì mọt bài báo nghiên cứu (Q2-Q3) thì nên sử dụng bao nhiêu loại doping đơn/đa và dựa trên cơ sở nào để lựa chọn hệ doping đó. 2. Yếu tố nào của các giai đoạn sau sẽ ảnh hưởng đến các nguyên tố sau khi doping? Cần thay đổi giai đoạn trước và sau như thế nào để tối ưu nguyên tố doping vào carbon aerogel? 3. Sử dụng cơ sở ngoại quan nào để nhận xét nhanh và ra quyết định đến các quy trình tối ưu vật liệu hay không đối với mỗi giai đoạn tổng hợp carbon aerogel? Cái nào thay đổi, cái nào giữ? Giữ cái gì? Tăng giảm cái gì? đạt kết quả nào? Hãy tạo report nghiên cứu về vấn đề này

## Phân tích đặc trưng
STT | Hoạt động kỹ thuật cốt lõi | Đặc tính hình thành | Phương pháp minh chứng | Vai trò trong phân tích điện hóa | Phân Hạng Q
Giai đoạn
#0 | • Delignification: NaOH 1.5M, 80°C, 90 phút | • Cellulose content: 70-80% | • FTIR (C=O, C-O-C peaks) | Nền tảng cho cấu trúc sạch, đồng nhất. | Q3: Thấy rõ các ống vi thể rỗng, sạch tạp chất
TIỀN XỬ LÝ (Pre-treatment) | • Bleaching: H₂O₂ 40%, 80°C, 2h×2 lần | • Lignin còn lại: <5% | • TGA (cellulose Td ~350°C) | Loại bỏ tạp chất → Tăng purity
| • Rửa sạch đến pH~7 → Sấy 60°C | • Màu: Trắng kem/trắng sáng | • Visual inspection
|  | • Tubular structure bảo tồn | • SEM (cross-section)
#1 | • Hòa tan: NaOH/Thiourea/-18°C, 60 phút | • 3D network formation | • SEM (interconnected fibers) | Tạo khung dẫn electron liên tục + In-situ anchor kim loại → Tránh vón cục | Q3: mạng lưới 3D
SOL-GEL & DOPING (In-situ metal incorporation) | • Thêm TEPA: 1.5-3.0g (N-source + chelator) | • NiCo uniform dispersion (không vón cục) | • TEM-EDX mapping (Ni, Co) |  | Q2: Góc tiếp xúc (Contact Angle ↓) thấm ướt tốt sau nung
| • Thêm muối: NiCl₂·6H₂O + CoCl₂·6H₂O (Ni:Co = 1:2 mol ratio) | • Particle size: 5-20 nm | • Particle size: TEM
• Gel hóa: 60°C, 12 giờ
#2 | • Trao đổi dung môi: Ethanol → n-Hexane | • SSA: 1500-2500 m²/g | • BET (N₂ adsorption 77K) | Maximize active sites → Tăng sensitivity. | Q2: BET và BJH
FREEZE-DRYING (Cryogenic sublimation) | • Đông lạnh: -80°C | • Mesopore ratio: 50-60% | • BJH (pore distribution) | Mesopore 50-60% cho glucose tiếp cận
| • Thăng hoa: <20 Pa, -40°C, 24-48h | • Pore size: 2-10 nm (dominant) | • Isotherm Type IV (có mesopore 2-50nm)
|  | • Cấu trúc xốp không sụp đổ | • SEM (visual check)
#3 | • Tẩm KOH: 0.5:1 ratio (KOH:CA) | • Micropore tăng nhẹ (~10%) | • BET (SSA comparison) | Fine-tune pore structure (nếu cần). | Q3
KOH ACTIVATION (OPTIONAL)⚠️nếu cần | • Nung: 750°C, N₂, 60 phút | • SSA có thể tăng thêm 200-500 m²/g | • BJH (micropore %) | TEST xem có cải thiện sensitivity không
| • Rửa acid loại KOH dư | ⚠️ Phá hủy Ni/Co nếu KOH quá cao | • XPS (check metal loss)
#4 | • Nung: 500-550°C, N₂ (200 ml/min), 120 phút | • Conductivity: 10-50 S/cm (bulk) | • 4-point probe (bulk σ) | Activate electron pathway → Low Rct. | Q3:Raman ID/IG
CARBONIZATION (Pyrolysis + Heteroatom fixing) | • Tốc độ nung: 5°C/phút | • ID/IG: 0.8-1.0 (Raman) | • Raman spectroscopy | N-doping tạo active sites → Hạ LOD. | Q2:
| • Làm nguội tự nhiên trong lò | • Pyridinic-N: 3-6 at.% (>40% of N) | • XPS (N 1s, Ni 2p, Co 2p) | NiO/Co₃O₄ formation → Catalysis | EIS, XRD/TEM
|  | • NiCo₂O₄ spinel structure | • XRD (phase identification) |  | Q1: XPS
|  | • Ni²⁺/Ni³⁺ ≈ 1:1 (optimal) | • TGA (metal content check)
#5 | • Pha slurry: CA:SuperP:PVDF = 80:10:10 trong NMP | • Film uniformity (không nứt) | • SEM (surface morphology) | Electrical contact tốt → Stable signal. | Q3: CV lặp lại, SEM bề mặt
ELECTRODE FABRICATION | • Cast lên Ni foam (1×1 cm) | • Adhesion (không bong) | • CV repeat (3-5 cycles) | Độ bền bám dính → Reproducibility
| • Sấy 80°C/12h → Ép 10 MPa/1 phút | • Loading: 3-5 mg/cm² | • Weight measurement
• Ngâm PBS 0.1M/2-4h trước test
#6 | • Setup: 3-electrode (WE: CA/Ni foam; RE: Ag/AgCl; CE: Pt wire) | • Sensitivity: >700 μA·mM⁻¹·cm⁻² | • CV (glucose oxidation peak) | CORE performance metrics quyết định chất lượng sensor. | Q1
ELECTRO-CHEMICAL TESTING Quyết định chất lượng sensor | • Electrolyte: PBS 0.1M, pH 7.4 | • LOD: <0.5 μM | • Amperometry (+0.5V, add glucose stepwise) | Sensitivity → Độ nhạy.
| • CV: -0.2 to +0.6V, 50 mV/s | • Linear range: 0.01-15 mM | • EIS (Nyquist plot, Rct) | LOD → Phát hiện nồng độ thấp.
| • Amperometry: +0.5V vs Ag/AgCl | • Rct: <50 Ω (từ EIS) | • Chrono-amperometry (t₉₀) | Selectivity → Chống nhiễu.
| • EIS: 0.01 Hz - 100 kHz | • Response time: 2-5s (t₉₀) | • Interference test (AA, UA, DA, Fructose) | Stability → Tuổi thọ
| • Stability: 100 cycles CV | • Selectivity: IGlc/IAA >10:1 | • Real sample correlation with glucometer (R²>0.99)
| • Real sample: Blood/saliva (10 mẫu) | • Stability: >85% after 100 cycles
• Recovery: 95-105% (real sample)

## Tính toán doping
mass
| Fe(NO3)3(9H2O) | 403.997 | g/mol
| FeCl3.6H2O | 270.3 | g/mol
| Fe | 55.845 | g/mol
| xơ dừa | 2 | gram
| Fe dope | 20 | 100 | mg
|  | 1% | 5%
Khối lượng cân | Fe(NO3)3(9H2O) | 144.6851 | 723.4256 | mg
| FeCl3.6H2O | 96.80365 | 484.0183 | mg | .
| xơ dừa | 3 | gram
| Fe dope | 30 | 150
|  | 1% | 5%
| Fe(NO3)3(9H2O) | 217.0277 | 1085.138 | mg
| FeCl3.6H2O | 145.2055 | 726.0274 | mg