## Sheet1
Giai đoạn biosensor xơ dừa | Đặc tính cần tạo ra | Nguồn kế thừa chính | % kế thừa | Thông tin kế thừa được | Không kế thừa trực tiếp / Gap | Cách bù hoặc thực nghiệm cần làm
1. Tiền xử lý xơ dừa bằng NaOH | Loại một phần lignin/hemicellulose, tăng cellulose exposure, giữ cấu trúc phân cấp | Coir N-CA / ORR | 85–95% | NaOH 5–6 wt%, 75–80°C, 2–4h; nghiền trước; không bleaching; ghi weight loss | Chưa có benchmark riêng cho xơ dừa Bến Tre | Bắt buộc đo m₀, m₁ sau sấy 105°C, tính weight loss; xác nhận bằng FTIR lignin peak và ảnh SEM
2. Không bleaching | Giữ nhóm chức tự nhiên và reactivity bề mặt | Coir N-CA / ORR | 80–90% | Không dùng NaClO₂/acid bleaching để tránh làm quá sạch hoặc oxy hóa sinh khối | Supercapacitor thường bleaching mạnh để tăng cellulose purity, nhưng mục tiêu khác | Làm 1 mẫu đối chứng nhỏ: NaOH-only vs NaOH + bleaching, so sánh gel strength, BET, XPS N, Rct
3. Sol-gel NH₃/urea/H₂O | Tạo cellulose gel/aerogel 3D, tiền thân honeycomb pore, nguồn N-doping | Fauziyah coir N-CA | 90–98% | Hệ NH₃ 25% : urea : H₂O; dùng coir-derived cellulose; tránh NaOH:urea | Thông số lab của bạn đã chỉnh: 1 g cellulose, 11 mL NH₃, 4 g urea, 5 mL H₂O, sonication 30 phút; cần kiểm chứng độ nhớt và gel strength | Ghi nhiệt độ sonication, hình ảnh sol, thời gian gel; nếu sol còn sợi thô thì tăng phân tán nhưng giữ ≤10°C
4. Sonication trong sol-gel | Phân tán cellulose đồng nhất, tránh sợi thô, tăng tái lặp gel | Sensor/carbon ink + nội bộ lab | 60–75% | Có thể kế thừa nguyên tắc kiểm soát nhiệt và pulse sonication | Bài coir gốc không phải lúc nào cũng mô tả chi tiết công suất/biên độ sonication; rủi ro NH₃ bay hơi | Thiết kế test: 15, 30, 45 phút; đo nhiệt độ cuối, quan sát sol, so sánh XPS N at% và Raman sau pyrolysis
5. Gel hóa lạnh / casting | Hydrogel ổn định, mạng 3D liên tục, giảm sụp cấu trúc | Coir N-CA + cellulose aerogel literature | 70–85% | Giữ khuôn lạnh, gel hóa chậm giúp mạng cellulose–urea hình thành đều | Điều kiện −5°C/24h là thông số nội bộ cần xác nhận bằng hình thái gel | Ghi co rút gel, nứt/sụp, ảnh trước/sau gel hóa; nếu gel yếu thì kéo dài gel hoặc tối ưu ethanol exchange
6. Ethanol coagulation / solvent exchange | Loại NH₃/urea dư có kiểm soát, chuẩn bị freeze-drying, tránh collapse | Cellulose aerogel / carbon aerogel | 75–90% | Dùng ethanol lạnh, exchange có kiểm soát, sau đó DI water vừa đủ | Mức rửa quá nhiều có thể làm giảm N precursor còn liên quan đến doping | So sánh rửa 1 lần vs 2 lần; đo pH nước rửa, N at% sau pyrolysis
7. Freeze-drying | Bảo toàn macropore/mesopore, tránh lực mao quản làm sập gel | Carbon aerogel mọi hướng: ORR, supercapacitor, sensor | 90–98% | Freeze-dry là bước gần như kế thừa trực tiếp; không dùng sấy nhiệt | Áp suất/thời gian phụ thuộc thiết bị IUH/lab | Ghi thời gian, áp suất máy, khối lượng trước/sau; xác nhận bằng SEM và bulk density
8. Pyrolysis N-CA 700°C | Tạo carbon backbone, defect, pyridinic-N, conductivity vừa đủ | Coir N-CA / ORR + Susanto 2024 | 90–95% | N₂, ramp 5°C/min, hold ~2h; 700°C ưu tiên giữ N/defect cho hoạt tính điện hóa | ORR đánh giá bằng LSV/RRDE, không phải DPV paracetamol | Sau pyrolysis đo Raman I_D/I_G, XPS N 1s, conductivity pellet; chỉ chuyển sang điện cực nếu N 3–6 at% và I_D/I_G ~0.9–1.2
9. Pyrolysis Fe/N-CA nền 800°C | Tăng graphitization, conductivity, nền carbon ổn định cho Fe active sites | ORR Fe–N–C / N-doped CA | 75–90% | 800°C giúp tăng độ dẫn và ổn định carbon | Có trade-off: tăng T làm giảm N at% và có thể giảm pyridinic-N | Chạy song song 700/800°C nếu đủ mẫu; chọn theo XPS N/Fe, EIS Rct, DPV/SWASV response
10. Fe impregnation | Đưa Fe vào carbon/aerogel để tạo Fe-related catalytic sites | Fe-doped CA dopamine sensor + Fe–N–C sensor/ORR | 60–80% | Fe precursor, dung môi ethanol/nước, kiểm soát loading 1–5%; không đưa Fe vào NH₃/urea sol để tránh Fe(OH)₃ | Chưa có bài trực tiếp “coir Fe/N-CA cho Pb²⁺/paracetamol”; Wu 2024 dùng algae residue và Fe/FeC, không chứng minh trực tiếp Fe–Nₓ cho coir | Làm ma trận Fe 1% và 5%; sau annealing đo XPS Fe 2p/N 1s, TEM/EDX mapping, EIS. Nếu Fe cao nhưng Rct không giảm → Fe không tạo active sites hữu ích
11. Acid leaching HCl | Loại Fe tự do/Fe oxide/Fe carbide không hoạt tính, giảm peak giả | Fe–N–C ORR/sensor | 70–85% | HCl 0.5M, 80°C, 8–12h là logic kế thừa hợp lý để loại Fe không phối trí | Điều kiện acid quá mạnh có thể rửa mất Fe hữu ích hoặc phá bề mặt | Test HCl 0.5M/8h làm chuẩn; nếu XPS Fe thấp quá thì giảm thời gian hoặc acid concentration
12. Annealing lần 2 | Ổn định Fe–Nₓ/Fe–C–N, phục hồi sp² carbon, giảm Rct | Fe–N–C electrocatalyst + paracetamol Fe–NC sensor | 60–80% | Annealing sau Fe treatment là logic kế thừa từ Fe–N–C; Zhao 2023 cho thấy Fe–NC có active sites và charge transfer nhanh cho acetaminophen sensing. (MDPI) | T_anneal = 750°C là giả thuyết kỹ thuật, cần xác nhận bằng dữ liệu | Làm ít nhất 2 mức nếu đủ mẫu: 700°C và 750°C; chọn theo XPS Fe–N signal, Raman, Rct, peak current
13. Pre-electrode screening | Loại mẫu carbon hóa kém trước khi tốn thời gian đo sensor | Carbon aerogel + electrochemical sensor literature | 80–90% | Raman, conductivity, contact angle, dispersibility là bộ lọc hợp lý | Ngưỡng cụ thể vẫn phụ thuộc vật liệu xơ dừa Bến Tre | Gate: I_D/I_G 0.9–1.2; σ >1 S/cm; contact angle <90°; không vón rõ sau 30 phút
14. Mực in / drop-casting lên GCE | Màng mỏng, bám tốt, không che active sites, electron transfer tốt | Fe-doped algae CA/GCE sensor + carbon sensor literature | 80–90% | GCE 3 mm, ink 5 mg/mL, drop 5–8 µL; Wu 2024 dùng carbon aerogel biến tính Fe trên GCE để phát hiện dopamine. (MDPI) | Binder tối ưu chưa chắc là Nafion hay chitosan; binder có thể che active sites | So sánh chitosan 1% vs Nafion thấp; đo CV/EIS trước khi đo analyte
15. CV/EIS baseline bằng K₃Fe(CN)₆/KCl | Đánh giá electron transfer, Rct, EASA, chọn mẫu đo chính | Electrochemical sensor literature | 90–95% | CV/EIS là kiểm tra nền bắt buộc; tài liệu của bạn đã đặt tiêu chí Fe/N-CA < N-CA < bare GCE về Rct | K₃Fe(CN)₆ không thay thế được tín hiệu analyte thật | Chỉ dùng để sàng lọc. Sau đó bắt buộc đo DPV paracetamol và SWASV Pb²⁺
16. Pb²⁺ bằng SWASV | Làm giàu điện hóa + stripping, đạt LOD thấp cho kim loại nặng | Heavy metal electrochemical sensor | 90–95% | Acetate buffer pH ~4.5, E_dep âm, t_dep 60–300s, SW parameters; SWASV là kỹ thuật phù hợp cho HMI trong nước | Vật liệu Fe/N-CA xơ dừa chưa có benchmark trực tiếp | Tối ưu pH, E_dep, t_dep, frequency, amplitude; kiểm tra Cu²⁺, Cd²⁺, Hg²⁺, Zn²⁺, Fe³⁺ gây nhiễu
17. Paracetamol bằng DPV/CV | Đo oxy hóa paracetamol, giảm dòng nền, xây đường chuẩn | Paracetamol carbon/Fe–NC sensor | 85–95% | DPV/CV, pulse amplitude/width/step, linear range, LOD, recovery; Fe–NC đã được dùng cho acetaminophen monitoring. (MDPI) | N-CA xơ dừa có thể tốt hơn hoặc kém hơn Fe/N-CA tùy fouling và adsorption | Đo cả N-CA và Fe/N-CA; chọn theo peak separation, Rct, slope, fouling sau 10 lần đo
18. Selectivity, repeatability, real sample | Chứng minh dùng được trong mẫu thật | Electrochemical sensor literature | 90–95% | LOD, LOQ, sensitivity, selectivity, repeatability, reproducibility, stability, recovery là bộ thông số báo cáo chuẩn; tài liệu của bạn đã đặt mục tiêu recovery 95–105% và RSD. | Không thể kế thừa kết quả recovery từ bài khác vì matrix khác | Bắt buộc spike-recovery trên nước máy/nước sông cho Pb²⁺ và thuốc viên cho paracetamol