## 1. Tổng Quan Dự Án
TỔNG QUAN NGHIÊN CỨU: CARBON AEROGEL TỪ XƠ DỪA – ĐIỆN CỰC CẢM BIẾN ĐIỆN HÓA
🎯 MỤC TIÊU NGHIÊN CỨU
Nguyên liệu | Tổng hợp carbon aerogel từ biomass xơ dừa (nguồn rẻ, bền vững, sẵn có tại VN)
Doping | Doping Fe, N vào mạng lưới carbon để tăng hoạt tính điện hóa và độ nhạy cảm biến
Điện cực | Chế tạo màng điện cực biến tính (modified electrode) hiệu quả, tái lập
Ứng dụng | Phát hiện đồng thời/riêng lẻ ion kim loại nặng & dopamine ở nồng độ vết (ppb–nM)
Công bố | Mục tiêu bài báo Q1/Q2 (ACS, Elsevier, RSC) – IF ≥ 5
⚠️ PHẠM VI & GIỚI HẠN NGHIÊN CỨU
Công nghệ sấy | Sấy thường (ambient drying) có hỗ trợ hóa chất (TMCS/hexane hoặc ethanol); KHÔNG dùng freeze-drying hay supercritical CO₂ → tiết kiệm chi phí
Nguyên tố doping | Ưu tiên Fe + N; cân nhắc thêm S hoặc P nếu cần tăng tính mới; Tránh kim loại hiếm đắt tiền (Pt, Pd, Au)
Chất phân tích | Ion kim loại: Pb²⁺, Cd²⁺, Cu²⁺ (DPV/ASV); Dopamine (DA) (DPV, pH 7.4 PBS); Có thể thêm ascorbic acid (AA), uric acid (UA) để chứng minh tính chọn lọc
Phương pháp tạo màng | Drop-casting hoặc Nafion-binding trên GCE (glassy carbon electrode 3mm); Tránh electrodeposition nếu không có thiết bị phù hợp
Không nằm trong phạm vi | Không tổng hợp aerogel siêu tới hạn; không thử nghiệm lâm sàng; Không dùng nguyên liệu ngoài biomass xơ dừa
✨ ĐIỂM MỚI – NOVELTY (Quan trọng để đạt Q1/Q2)
1 | Sử dụng xơ dừa (coir fiber) – nguồn biomass bản địa VN – ít được nghiên cứu hơn rơm rạ, vỏ trấu
2 | Ambient drying kết hợp surface modification (TMCS) → giảm collapse; chi phí thấp hơn freeze-drying 10×
3 | Đồng doping Fe-N tạo vị trí hoạt động kép: Fe²⁺/Fe³⁺ redox + N-pyridinic tăng dẫn điện
4 | Phát hiện đồng thời Pb²⁺ + dopamine trên cùng 1 điện cực → ít bài đã công bố
5 | Xác nhận cơ chế bằng DFT (density functional theory) hoặc in-situ Raman → nâng hạng bài báo

## 2. Quy Trình Tổng Hợp
QUY TRÌNH TỔNG HỢP FE-N-CARBON AEROGEL TỪ XƠ DỪA + CHẾ TẠO ĐIỆN CỰC (ĐÃ HIỆU CHỈNH v2)
Giai đoạn | Bước | Mô tả | Hóa chất / Vật liệu | Hàm lượng / Nồng độ | Thiết bị | Thông số thiết bị | Thời gian | Lưu ý / Cảnh báo | Kết quả kỳ vọng
GĐ1 Tiền xử lý xơ dừa | 1.1 | Rửa sạch, loại lignin, tạp chất | NaOH, H₂O cất | NaOH 2% (w/v); tỉ lệ rắn:lỏng = 1:20 (g:mL) | Bình cầu 500mL, bếp từ gia nhiệt | 80°C, 2h, khuấy 300 rpm | 2h | ⚠ NaOH >5% → phá hủy cellulose. Rửa đến pH trung tính bằng DI water | Xơ dừa sạch, trắng hơn, loại hemi-cellulose & lignin
| 1.2 | TẨY TRẮNG bằng H₂O₂ – Loại lignin còn lại & nhóm màu | H₂O₂ 30%, NaOH | H₂O₂ 3–5% (v/v) trong NaOH 1%; tỉ lệ 1:20 | Bình thủy tinh, bếp từ | 60°C, 2–4h, khuấy nhẹ 100 rpm | 2–4h | ⚠ H₂O₂ là chất oxy hóa mạnh – KHÔNG đậy kín bình (áp suất). Tránh tiếp xúc da/mắt. ⚠ pH phải >10 để H₂O₂ hoạt động hiệu quả (kiềm kích hoạt H₂O₂). ✅ Sau bước này: rửa kỹ đến pH 7; sấy 60°C/12h | Xơ dừa TRẮNG RÕ, giảm lignin >70%, tăng độ tinh khiết cellulose
| 1.3 | Sấy khô sơ bộ | — | — | Tủ sấy | 60°C, 12h | 12h | Độ ẩm phải <5% trước bước hòa tan. Dùng cân phân tích kiểm tra khối lượng trước/sau | Xơ dừa khô, giòn
| 1.4 | Nghiền mịn | — | — | Máy xay hoặc ball mill | Tốc độ cao 30 min → rây ≤200 mesh | 1–2h | Kích thước đồng đều → gel đồng nhất hơn. Lưu mẫu trong túi zip kín | Bột xơ dừa mịn, trắng, kích thước ≤75µm
GĐ2 Tổng hợp hydrogel | 2.1 | Hòa tan cellulose trong hệ NaOH/Urea | NaOH, Urea, H₂O cất | NaOH 7% / Urea 12% / H₂O (w/w); cellulose 2–4 wt% Ví dụ: 100g dd = 7g NaOH + 12g Urea + 81g H₂O + 2–4g cellulose bột | Tủ đông (−12°C), máy khuấy | Đông −12°C/12h → rã đông RT → khuấy mạnh 1000rpm/1h Lặp 2–3 chu kỳ cho đến trong suốt | 12–24h | ⚠ Nồng độ cellulose >5% → khó hòa tan → tăng chu kỳ đông-rã ⚠ Không khuấy khi còn đông → tan không đều | Dung dịch cellulose trong suốt, nhớt, không cặn
| 2.2 | Thêm Fe-doping (FeCl₃) | FeCl₃·6H₂O | 0.5 / 1.0 / 1.5 / 2.0 wt% so với cellulose (4 mức khảo sát) Ví dụ: 4g cellulose → thêm 0.02 / 0.04 / 0.06 / 0.08g FeCl₃·6H₂O | Máy khuấy từ | RT, nhỏ giọt từ từ (dropwise), khuấy 500 rpm, 30 min | 0.5h | ⚠ Fe³⁺ thủy phân ở pH cao → nhỏ giọt, khuấy liên tục. Màu vàng nhạt là bình thường. ✅ Không thấy kết tủa nâu = dấu hiệu tốt | Dung dịch cellulose-Fe đồng nhất, màu vàng nhạt
| 2.3 | Thêm N-doping (Melamine) | Melamine (nghiền mịn trước) | 0.5–2.0 wt% so với cellulose Ưu tiên: Melamine 1 wt% (thực nghiệm ban đầu) | Máy khuấy từ, cối nghiền | RT, phân tán từng chút, khuấy 30 min | 0.5h | Melamine ít tan trong nước → nghiền mịn trước; phân tán từ từ để tránh vón cục ✅ Urea trong dung môi ban đầu đã cung cấp một phần N → Melamine = nguồn N bổ sung | Hỗn hợp đồng nhất, không cặn
| 2.4 | Gel hóa (Crosslinking bằng Citric acid – GREEN) | Citric acid monohydrate | 10 wt% so với cellulose Ví dụ: 4g cellulose → 0.4g citric acid hòa tan trong 2mL DI water, thêm vào gel | Bếp từ, khuôn silicon/PTFE | 50°C, 4–6h, không khuấy sau khi đổ khuôn | 4–6h | ✅ ƯU TIÊN Citric acid thay ECH vì: thân thiện môi trường (green chemistry), dễ publish Q1 hơn ⚠ ECH: nếu dùng, phải trong tủ hút – độc hại, cần xử lý chất thải ⚠ Không mở nắp trong 4h đầu → gel đồng đều | Hydrogel cứng, đàn hồi, không chảy khi lật ngược
GĐ3 Solvent Exchange (KHÔNG TMCS) | 3.1 | Trao đổi dung môi: H₂O → Ethanol | Ethanol tuyệt đối 99.8% | Ngâm gel trong EtOH 100%, thay 3 lần, mỗi lần 100mL/g gel | Bình thủy tinh có nắp | RT, mỗi lần 2h | 3×2h = 6h | Thay dần (50% EtOH → 70% → 100%) nếu gel dễ vỡ Bước này loại hoàn toàn H₂O → alcogel | Alcogel (gel EtOH), trong suốt hơn
⚠️ GIẢI THÍCH VÀ QUYẾT ĐỊNH VỀ TMCS |  | TẠI SAO SHEET CŨ CÓ TMCS? VÀ CÓ NÊN DÙNG KHÔNG? |  | TMCS được dùng trong quy trình AMBIENT DRYING để ngăn aerogel bị collapse: Cơ chế: TMCS gắn nhóm −Si(CH₃)₃ lên bề mặt gel → bề mặt kỵ nước → giảm lực căng bề mặt khi bay hơi dung môi → cấu trúc xốp được bảo toàn NHƯNG: Đối với SENSOR ION KIM LOẠI: • Ion kim loại (Pb²⁺, Cd²⁺) là cation PHÂN CỰC, cần bề mặt ƯA NƯỚC để tiếp cận electrode • Sau carbonization 800°C: Nhóm −Si(CH₃)₃ BỊ PHÂN HỦY HOÀN TOÀN (≥400°C) → tính kỵ nước do TMCS BIẾN MẤT → Carbon aerogel sau nung: bề mặt carbon KHÔNG còn TMCS, chỉ còn N, Fe, và defects KẾT LUẬN: TMCS an toàn để dùng trong ambient drying NẾU sau đó có carbonization ≥700°C Tuy nhiên: nếu LO NGẠI hoặc không có điều kiện an toàn → THAY THẾ bằng: • Phương án A: Ethanol supercritical (nếu có thiết bị) • Phương án B: t-Butanol freeze substitution (dùng t-BuOH thay H₂O, sấy đông) • Phương án C (KHUYẾN NGHỊ ĐƠN GIẢN): Sấy thường KHÔNG TMCS + chấp nhận S_BET thấp hơn ~20% |  |  |  |  | QUYẾT ĐỊNH CHO DỰ ÁN NÀY: → KHÔNG dùng TMCS (đơn giản hóa, an toàn, phù hợp sensor ion KL) → Dùng Ethanol solvent exchange + sấy thường trực tiếp → Bù lại bằng: tối ưu nhiệt độ carbonization (800°C) + KOH activation (tùy chọn)
GĐ4 Sấy thường (Không TMCS) | 4.1 | Sấy ambient – Nâng nhiệt từ từ | — | — | Tủ sấy thường (đối lưu không khí) | Nâng dần: 40°C/4h → 60°C/8h → 80°C/8h → 120°C/4h TỔNG: ~24h; ramp 10°C mỗi 1–2h | 24h | ⚠ KHÔNG nâng nhiệt đột ngột → nứt vỡ cấu trúc (yếu tố kỹ thuật THEN CHỐT) ⚠ Aerogel nên được đặt trên lưới (không tiếp xúc đáy) để bay hơi đều ✅ Sau sấy: KHÔNG cần rửa TMCS hay hexane → đơn giản hơn nhiều | Aerogel xơ dừa khô, nhẹ, màu trắng/vàng nhạt BET ước tính: 200–400 m²/g (thấp hơn TMCS ~20%)
GĐ5 Carbonization | 5.1 | Nung carbon hóa trong N₂ | Khí N₂ bảo vệ (99.999%) | Flow rate N₂: 100–200 mL/min trong suốt quá trình nung | Lò nung ống (tube furnace) Thuyền Al₂O₃ hoặc graphite | Ramp: 5°C/min đến 800°C (thử 3 mức: 700/800/900°C) Giữ ở nhiệt độ đích: 2h Làm nguội tự nhiên trong N₂ đến <50°C | ~5h ramp + 2h giữ = 7–8h tổng | ⚠ KHÔNG để lọt O₂ → mẫu bị cháy. Kiểm tra kín khí TRƯỚC khi bật lò ⚠ Khi mở lò: nhiệt độ phải <80°C (tránh carbon aerogel tiếp xúc O₂ khi còn nóng) ✅ Cân mẫu trước và sau → tính % yield (thường 20–40%) | Carbon aerogel đen, nhẹ hơn (~25% khối lượng ban đầu) BET: 400–800 m²/g Dẫn điện: 1–10 S/cm
| 5.2 | Kích hoạt bằng KOH (TÙY CHỌN – nâng BET) | KOH (pellet) | KOH:C = 2:1 (w/w) – trộn khô với carbon aerogel đã nghiền Ví dụ: 0.2g CA + 0.4g KOH | Lò nung ống, thuyền Ni hoặc Al₂O₃ chịu kiềm | N₂ 200 mL/min; 800°C; 1h (Chạy SAU bước 5.1 trên cùng thiết bị) | 1h thêm | ⚠ KOH ăn mòn cực mạnh → dùng thuyền Ni (không Al thông thường) ⚠ Rửa sản phẩm bằng HCl 1M → DI water đến pH 7 → sấy 120°C/2h ⚠ KHÔNG dùng KOH quá 4:1 → phá cấu trúc carbon | BET tăng lên 800–1500 m²/g Tạo micropore thêm → tăng sensitivity ion KL
GĐ6 Chế tạo Màng Điện Cực (GCE) | 6.1 | Chuẩn bị và làm sạch GCE (Glassy Carbon Electrode, ∅3mm) | Al₂O₃ polishing powder (1µm, 0.3µm, 0.05µm) EtOH, DI water | Đánh bóng theo thứ tự kích thước: 1µm → 0.3µm → 0.05µm Rửa siêu âm: EtOH 5min + DI water 5min | Máy đánh bóng (polishing cloth) Bể siêu âm Potentiostat | Đánh bóng: 3–5 min/mỗi kích thước CV scan trong H₂SO₄ 0.5M: −0.2V đến 1.0V, 50mV/s, 20 cycles (làm sạch điện hóa) | ~30 min | ⚠ GCE không bóng gương → tín hiệu nền cao, RSD lớn ⚠ KHÔNG dùng giấy nhám hay vải thô → trầy bề mặt ✅ Tiêu chí kiểm tra: CV của K₃[Fe(CN)₆] 5mM trong KCl 0.1M phải cho 2 peak đối xứng, ΔEp ≤ 80mV → GCE sạch | GCE sạch, bóng gương, nền điện hóa ổn định
| 6.2 | Pha huyền phù vật liệu (CA ink) | Fe-N-CA bột, DMF (N,N-Dimethylformamide) hoặc DI water/EtOH (1:1) | CA bột: 1 mg/mL trong DMF Hoặc: 2 mg/mL trong H₂O:EtOH = 1:1 ⚠ DMF tốt hơn cho phân tán nhưng độc hơn | Bể siêu âm | Siêu âm 30 min để phân tán đều Không để quá 2h (nanoparticle bị settle) | 30 min | ⚠ Pha fresh trước mỗi lần dùng. Không dùng lại huyền phù >24h ✅ Kiểm tra bằng mắt: không thấy cặn lắng = phân tán tốt | Huyền phù CA đồng nhất, màu đen
| 6.3 | Nhỏ giọt (Drop-casting) lên GCE | Huyền phù CA (1 mg/mL) Nafion solution 0.5% (w/v) trong EtOH | Thể tích CA ink: 5µL (= ~5µg/cm²) Thể tích Nafion: 2µL (lớp bảo vệ bên trên) KHẢO SÁT: 2, 5, 10µL CA ink để tìm tối ưu | Micropipette (10µL) Đèn hồng ngoại hoặc sấy nhẹ 40°C | Nhỏ CA ink → sấy 40°C/15min Nhỏ Nafion → sấy RT/30min | 45 min | ⚠ KHÔNG nhỏ cùng lúc CA + Nafion → Nafion kẹp giữa → block ion tiếp cận electrode ⚠ Sấy quá nóng (>50°C) → Nafion mất cấu trúc ✅ Nhỏ từng giọt nhỏ (2×2.5µL tốt hơn 1×5µL) → màng đồng đều hơn ✅ Bảo quản điện cực ở 4°C khi không dùng | Màng CA/Nafion trên GCE, đồng đều, không bong tróc
GĐ7 Điều Kiện Đo Ion Kim Loại (DPASV) | 7.1 | Chuẩn bị đệm và điện dịch – Ion kim loại Pb²⁺, Cd²⁺ | CH₃COONa, CH₃COOH (glacial) DI water (độ dẫn <0.1 µS/cm) | Đệm acetate 0.1M, pH 4.5: • 8.2g CH₃COONa + 5.75mL CH₃COOH → pha thành 1L với DI water • Chỉnh pH = 4.5 bằng NaOH 0.1M hoặc HCl 0.1M Standard Pb²⁺: 1000 ppm (Pb(NO₃)₂) → pha loãng Standard Cd²⁺: 1000 ppm (Cd(NO₃)₂·4H₂O) → pha loãng | pH meter (calibrate 3 điểm), pipette chính xác Bình định mức 1L | Pha đệm: 30 min Đo pH và chỉnh: 15 min | 45 min | ⚠ pH phải đo chính xác – sai 0.2 đơn vị → peak Pb dịch chuyển ~10mV ⚠ DI water chất lượng cao – nếu không có: dùng nước cất 2 lần ✅ pH 4.5 tối ưu cho Pb²⁺ và Cd²⁺ đồng thời (ASV/DPASV) ✅ Pha standard trong đệm acetate để ma trận giống mẫu | Đệm acetate pH 4.5 ổn định Dung dịch chuẩn Pb²⁺ và Cd²⁺
| 7.2 | Đo DPASV (Differential Pulse Anodic Stripping Voltammetry) – Quy trình đo | Hệ 3 điện cực: • WE: CA/GCE • RE: Ag/AgCl (3M KCl) • CE: Pt wire | Dung dịch đo: 10mL đệm acetate pH 4.5 + standard Pb²⁺/Cd²⁺ Thổi N₂ 10 min trước khi đo (khử O₂ hòa tan) | Potentiostat (CHI 760 hoặc tương đương) Cell 3 điện cực 20mL Bình N₂ với đầu sục khí | BƯỚC PRECONCENTRATION (Accumulation): • E_acc = −1.2V (vs Ag/AgCl) • t_acc = 120s (khảo sát: 60/120/180/240s) • Khuấy: 400 rpm BƯỚC STRIPPING (DPASV): • Quét từ −1.2V → +0.2V • Pulse amplitude: 50mV • Pulse width: 50ms • Step potential: 5mV • Scan rate: 100mV/s KẾT QUẢ KỲ VỌNG (peak potential vs Ag/AgCl): • Cd²⁺: ~−0.75V • Pb²⁺: ~−0.55V | 120s acc + ~20s scan = ~2.5 min/lần đo | ⚠ Thổi N₂ KHÔNG ĐỦ → O₂ còn lại → peak nhiễu lớn ~−0.3V che Pb²⁺ ⚠ Không khuấy trong giai đoạn stripping ⚠ E_acc quá âm (<−1.3V) → H₂ evolution → bong màng CA ✅ Mỗi lần đo mới: GCE phải được 'làm sạch' bằng quét +0.5V/30s để loại Pb bám lại ✅ Ghi tất cả thông số vào lab notebook ngay sau đo | Voltammogram DPASV rõ peak Pb²⁺ (~−0.55V) và Cd²⁺ (~−0.75V) LOD target: Pb <0.1 ppb, Cd <0.05 ppb
| 7.3 | Đường chuẩn và LOD (10 nồng độ) | Pb(NO₃)₂, Cd(NO₃)₂ Đệm acetate 0.1M pH 4.5 | Nồng độ: 0.005 / 0.01 / 0.05 / 0.1 / 0.5 / 1.0 / 5.0 / 10 / 50 / 100 ppb Mỗi nồng độ đo 3 lần lặp (n=3) | Potentiostat, micropipette | DPASV: E_acc=−1.2V, t_acc=120s Cùng thông số với 7.2 | ~3h cho toàn bộ đường chuẩn | ⚠ Pha loãng dãy chuẩn TRONG đệm (không phải DI water) → ma trận nhất quán ⚠ Pha fresh mỗi ngày đo ✅ LOD = 3σ/S (σ = SD của 10 lần đo blank; S = slope đường chuẩn) ✅ R² phải >0.998 cho toàn bộ linear range | Đường chuẩn tuyến tính R²>0.998 LOD và LOQ tính theo IUPAC
GĐ8 Điều Kiện Đo Dopamine (DPV) [Tham khảo] | 8.1 | Chuẩn bị đệm PBS pH 7.4 – Đo Dopamine | Na₂HPO₄, NaH₂PO₄ Dopamine HCl (Sigma-Aldrich) DI water | PBS 0.1M pH 7.4: • 80mL Na₂HPO₄ 0.1M + 20mL NaH₂PO₄ 0.1M → chỉnh pH 7.4 Standard DA: 10 mM (stock) → pha từ DA·HCl trong PBS Pha fresh mỗi ngày, bảo quản 4°C, tối | pH meter, bình định mức | 30 min | 30 min | ⚠ DA bị oxy hóa ngoài không khí → pha fresh ngay trước khi dùng ⚠ Tránh ánh sáng (DA nhạy quang) ✅ Thêm 0.1mM ascorbic acid vào stock để ổn định nếu cần | PBS 0.1M pH 7.4 ổn định DA stock 10mM (bảo quản đúng)
| 8.2 | Đo DPV (Differential Pulse Voltammetry) – Dopamine | Hệ 3 điện cực (như GĐ7) DA trong PBS pH 7.4 | Interferents cần test đồng thời: • Ascorbic acid (AA): 100 µM • Uric acid (UA): 50 µM • Glucose: 1 mM | Potentiostat | DPV parameters: • Quét từ −0.2V → +0.6V (vs Ag/AgCl) • Pulse amplitude: 50mV • Pulse width: 50ms • Step: 5mV • Scan rate: 50mV/s KẾT QUẢ KỲ VỌNG: • AA: ~−0.05V • DA: ~+0.15V • UA: ~+0.30V (3 peak phân tách rõ → tính chọn lọc) | ~30s/scan | ⚠ Không cần preconcentration (khác với ion KL) ⚠ Peak DA và AA có thể overlap nếu vật liệu không đủ hoạt tính → cần surface modification tốt ✅ pH 7.4 bắt buộc để so sánh với điều kiện sinh lý | DPV peak DA rõ ràng tại ~+0.15V, tách biệt AA và UA LOD target: <50 nM
📋 CHÚ GIẢI MÀU SẮC: 🟡 GĐ1 Tiền xử lý 🟢 GĐ2 Hydrogel 🔵 GĐ3 Solvent Exchange 🟠 GĐ4 Sấy 🟣 GĐ5 Carbonization 🟢đậm GĐ6 Điện cực 🔴 GĐ7 Đo ion KL 🔵nhạt GĐ8 Đo DA

## 3. Bố Trí Thí Nghiệm
BẢNG BỐ TRÍ THÍ NGHIỆM – TỐI ƯU HÓA VẬT LIỆU & ĐIỆN CỰC (GANTT & MA TRẬN)
A. MA TRẬN BIẾN SỐ CẦN TỐI ƯU HÓA
STT | Biến số | Mức 1 (thấp) | Mức 2 | Mức 3 (cao) | Mức 4 | Số mẫu | Có thể song song? | Thiết bị chung | Thời gian (ngày) | Ưu tiên
V1 | Nồng độ Fe (wt%) | 0.5 | 1.0 | 1.5 | 2.0 | 4 | ✅ Song song | Lò nung | 14 | ★★★
V2 | Nhiệt độ carbonization (°C) | 700 | 800 | 900 | — | 3 | ✅ Song song | Lò nung | 14 | ★★★
V3 | Tỉ lệ cellulose (wt%) | 2 | 3 | 4 | — | 3 | ✅ Song song | Bình khuấy | 7 | ★★
V4 | Loại crosslinker | ECH | Citric acid | — | — | 2 | ✅ Song song | Bếp từ | 5 | ★★
V5 | Nguồn N-doping | Urea (trong dd) | Melamine | — | — | 2 | ✅ Song song | Lò nung | 14 | ★★
V6 | Lượng TMCS (%) | 3 | 5 | 10 | — | 3 | ❌ Tuần tự (an toàn) | Tủ hút | 3 | ★★
V7 | Hàm lượng vật liệu trên GCE (µg) | 2 | 5 | 10 | — | 3 | ✅ Song song | GCE/potentiostat | 2 | ★★★
V8 | Loại binder màng | Nafion 0.5% | Nafion 1% | Chitosan | — | 3 | ✅ Song song | GCE | 2 | ★★
V9 | pH đo dopamine | 5.0 | 6.0 | 7.0 | 7.4 | 4 | ✅ Song song | Potentiostat | 3 | ★★★
V10 | Electrolyte đo ion KL | ABS pH4.5 | PBS pH5.0 | AcB pH4.2 | — | 3 | ✅ Song song | Potentiostat | 3 | ★★
B. LỊCH TRÌNH THỰC HIỆN (GANTT ĐƠN GIẢN – 6 THÁNG)
Giai đoạn | Công việc chính | T1 | T2 | T3 | T4 | T5 | T6 | Song song được? | Nhân lực đề xuất | Ghi chú
GĐ1-2 | Tiền xử lý & tổng hợp hydrogel | ████ | ████ |  |  |  |  | ✅ 2 người | 2 người | Có thể batch 4–6 mẫu cùng lúc
GĐ3-4 | Solvent exchange, TMCS, sấy |  | ████ | ████ |  |  |  | ⚠ 1 người (an toàn) | 1 người | Lên lịch TMCS riêng, đặt lịch tủ hút
GĐ5 | Carbonization (700/800/900°C) |  |  | ████ | ████ |  |  | ✅ Batch 3 ống | 1 người | Lò 3 vị trí → chạy 3 mẫu/lần
GĐ6 | Đặc trưng vật liệu (XRD, Raman, BET, SEM/TEM) |  |  |  | ████ | ████ |  | ✅ Gửi song song | 1–2 người | Đặt lịch máy sớm; SEM/TEM thường mất 2–4 tuần chờ
GĐ7 | Chế tạo & tối ưu điện cực GCE |  |  |  | ████ | ████ |  | ✅ 2 điện cực/ngày | 2 người | Chuẩn bị GCE sạch trước
GĐ8 | Đo điện hóa (CV, DPV, EIS, ASV) |  |  |  |  | ████ | ████ | ✅ Parallel analytes | 2 người | Dopamine & ion KL đo cùng ngày nếu có 2 potentiostat
GĐ9 | Phân tích số liệu & viết bài | [5 empty] | ████ | ✅ Có thể từ T4 | 1–2 người | Bắt đầu viết từ tháng 4 khi có đặc trưng

## 4. Hướng NC & Công Bố
BẢNG HƯỚNG NGHIÊN CỨU CÓ THỂ CÔNG BỐ – PHÂN TÍCH MỨC ĐỘ KHẢ THI & TẠP CHÍ MỤC TIÊU
STT | Hướng nghiên cứu | Analyte mục tiêu | Điểm mới chính | Tạp chí mục tiêu | IF ước tính | Q hạng | Khả thi? | Thời gian ước tính | Ghi chú chiến lược
P1 | Fe-N Carbon Aerogel/GCE phát hiện Pb²⁺ + Cd²⁺ (ASV) | Pb²⁺, Cd²⁺ | Biomass xơ dừa + ambient drying lần đầu cho ASV | Sensors & Actuators B | 8–9 | Q1 | ✅ Cao | 6–8 tháng | Bài báo CỐT LÕI. LOD <0.01 ppb là cần thiết. So sánh với GCE bare
P2 | Fe-N-CA/GCE sensor dopamine trong PBS pH 7.4 | Dopamine (DA) | Chứng minh tính chọn lọc DA vs AA, UA; LOD <10 nM | Analytical Chemistry (ACS) | 8–10 | Q1 | ✅ Cao | 6–8 tháng | Nên kết hợp EIS để giải thích cơ chế. Dùng cùng vật liệu bài P1 → tiết kiệm
P3 | Phát hiện đồng thời Pb²⁺ + DA trên 1 điện cực | Pb²⁺ + DA đồng thời | Dual detection trên cùng điện cực – ít bài công bố | Journal of Hazardous Materials hoặc ACS Appl. Mater. | 9–11 | Q1 | ⚠ Trung bình | 8–10 tháng | Cần tối ưu window thế để 2 peak không overlap. Rủi ro kỹ thuật cao hơn
P4 | So sánh hiệu quả doping đơn N vs Fe-N vs Fe-N-S | Pb²⁺ hoặc DA | Systematic doping study – phân tích cơ chế DFT | Carbon hoặc Electrochimica Acta | 6–8 | Q1/Q2 | ⚠ Trung bình | 10–12 tháng | Cần tính toán DFT → cộng tác nhóm lý thuyết hoặc dùng Gaussian/VASP
P5 | Ambient-dried aerogel: so sánh CO₂-supercritical | Không cần analyte | Review/short comm về ambient vs freeze vs supercritical drying | ACS Sustainable Chem. Eng. | 9 | Q1 | ✅ Cao | 4–5 tháng | Bài ngắn (short communication), tận dụng dữ liệu BET, SEM đã có từ bài chính
P6 | CA từ xơ dừa cho supercapacitor (spin-off) | Năng lượng điện | Ứng dụng năng lượng – xu hướng hot 2024–2026 | Journal of Power Sources | 9 | Q1 | ✅ Cao | 8–10 tháng | Tận dụng CÙNG vật liệu → 2 bài từ 1 quy trình tổng hợp
P7 | Biomass-derived N-doped CA: review 5 năm gần đây | Review article | Tổng hợp xu hướng; không cần thí nghiệm mới | Coordination Chem. Reviews / Chem. Soc. Rev. | IF >20 | Q1 | ⚠ Khó | 12–18 tháng | Chỉ nên làm khi đã có ≥2 bài thực nghiệm. Cần kinh nghiệm viết review

## 5. Đặc Trưng & Chỉ Tiêu
BẢNG ĐẶC TRƯNG VẬT LIỆU & CHỈ TIÊU ĐIỆN HÓA – CƠ SỞ SO SÁNH & ĐỊNH LƯỢNG
A. ĐẶC TRƯNG VẬT LIỆU (Material Characterization)
Phương pháp | Thông tin thu được | Thông số kỳ vọng (Fe-N-CA tốt) | Thiết bị | Điều kiện đo | Mẫu đối chứng cần thiết | Lưu ý phân tích | Liên quan đến bài báo nào | Ưu tiên
XRD (Powder) | Cấu trúc tinh thể, mức độ carbon hóa, peak Fe₃C/Fe-N | Peak C(002) ~26°, D-band/G-band ratio; không có peak Fe oxide lớn | Máy XRD (Cu-Kα) | 2θ: 5–80°, step 0.02°/s | Graphite chuẩn, CA-không doping | Dùng Debye-Scherrer để tính kích thước tinh thể | P1, P2, P4 | ★★★
Raman Spectroscopy | Tỉ lệ D/G band → độ khuyết tật; peak 2D → graphitization | I_D/I_G: 0.8–1.2 (khuyết tật vừa, tốt cho sensor) | Raman 532nm laser | 5 điểm đo, power <5mW tránh cháy mẫu | CA-N, CA-Fe, CA-blank | Plot 3D map nếu có confocal Raman | P1, P2, P4 | ★★★
BET (N₂ adsorption) | Diện tích bề mặt, phân bố lỗ xốp (mesopore/micropore) | S_BET >500 m²/g; V_pore >0.5 cm³/g; d_pore 2–50nm (mesopore) | BET analyzer | Degass 200°C, 6h trước đo | CA-bare (không doping) | Dùng BJH cho phân bố lỗ xốp | P1, P2, P3 | ★★★
SEM + EDX | Hình thái bề mặt, phân bố Fe, N | Cấu trúc 3D xốp; EDX: N ~2–8 at%, Fe ~1–5 at% | SEM-EDX | 10 kV, coating Au/Pd | CA-bare | Chụp ít nhất 5 vùng, phóng đại 1k–50k× | P1, P2 | ★★★
TEM + SAED | Cấu trúc nano, Fe nanoparticles (<10nm) | Fe NPs phân tán đều, d<5nm; SAED: vòng graphite mờ | HRTEM | 200 kV | CA-Fe (không N) | Đếm kích thước ≥50 particles | P4 | ★★
XPS (X-ray Photoelectron) | Trạng thái hóa học Fe (Fe²⁺/Fe³⁺), N (pyridinic/pyrrolic/graphitic) | N: pyridinic-N chiếm ưu thế (398.5 eV); Fe 2p: Fe-Nx ~710 eV | XPS | Al-Kα, pass energy 20eV | CA-blank, CA-N | Deconvolution peak dùng CasaXPS/Origin | P1, P2, P4 | ★★★
TGA | Độ bền nhiệt, hàm lượng tro (Fe oxide còn lại) | Mất khối <5% dưới 400°C; tro ~5–15% | TGA | N₂, 25→900°C, 10°C/min | CA-bare | Tính % Fe thực tế trong mẫu | P1 | ★★
FTIR | Nhóm chức (−OH, C=N, Fe−N, C−N) | Mất peak −OH sau carbon hóa; xuất hiện C≡N, C−N | FTIR (KBr pellet hoặc ATR) | 400–4000 cm⁻¹ | Xơ dừa ban đầu, cellulose chuẩn | So sánh trước/sau carbonization | P4 | ★★
B. CHỈ TIÊU ĐIỆN HÓA – CƠ SỞ SO SÁNH (Electrochemical Performance)
Thông số | Định nghĩa / Công thức | Giá trị kỳ vọng tốt | Phương pháp đo | Điều kiện cụ thể | Mẫu so sánh | Sai lầm thường gặp | Yêu cầu báo cáo Q1 | Ưu tiên
LOD (Limit of Detection) | LOD = 3σ/S (σ: noise SD, S: độ nhạy) | Pb²⁺: <0.05 ppb; DA: <10 nM | DPV/ASV | Đường chuẩn 10 nồng độ, mỗi nồng độ 3 lần | GCE bare, CA/GCE không doping | Dùng sai công thức (không tính σ từ blank); LOD quá thấp bất hợp lý | Phải báo cáo theo IUPAC; kèm đường chuẩn | ★★★
LOQ (Limit of Quantification) | LOQ = 10σ/S | LOQ = 3.3 × LOD | DPV | Như trên | — | Thường bị bỏ qua → reviewer yêu cầu | Cần kèm LOD | ★★
Sensitivity (độ nhạy) | Độ dốc đường chuẩn (µA/nM hoặc µA/ppb·cm²) | DA: >1 µA/nM·cm²; Pb²⁺: >100 µA/ppb·cm² | DPV | Chuẩn bị fresh mỗi ngày | GCE bare | Không chuẩn hóa theo diện tích điện cực → so sánh không công bằng | Normalize theo electrode area | ★★★
Linear Range (khoảng tuyến tính) | Khoảng nồng độ có R² >0.99 | DA: 0.01–100 µM; Pb: 0.01–10 ppb | DPV | Pha loãng serial | — | Chỉ báo cáo 1 range hẹp để có R² cao | Cần ít nhất 2 linear ranges (low & high) | ★★★
Selectivity (tính chọn lọc) | Peak current thay đổi <10% khi thêm interferent | DA: chịu AA, UA, glucose 10× excess; Pb: chịu Cu²⁺, Zn²⁺ | DPV | Thêm từng interferent riêng, 10 mM vs 1 mM analyte | — | Chỉ test 1–2 interferent → không đủ | ≥10 interferents là tiêu chuẩn Q1 | ★★★
Repeatability (RSD) | %RSD của 5 lần đo liên tiếp | RSD <3% | DPV/CV | Cùng điện cực, cùng ngày, n=5 | — | Nhầm repeatability vs reproducibility | Cần cả repeatability + reproducibility | ★★
Reproducibility | RSD giữa 5 điện cực chế tạo độc lập | RSD <5% | DPV | 5 GCE khác nhau | — | Chỉ test 1 điện cực → reviewer từ chối | Cần n=5 independent electrodes | ★★★
Stability | % thay đổi peak sau bảo quản 30 ngày | >90% còn lại sau 30 ngày, 4°C | DPV | Đo ngày 1, 7, 14, 21, 30 | — | Không đo đủ time points | Cần ít nhất 4 time points | ★★
Real sample recovery | % recovery trong mẫu thực (nước sông, nước tiểu) | Recovery 95–105% | DPV/Standard addition | Spike 3 nồng độ vào mẫu thực | HPLC/ICP hoặc certified reference material | Không dùng standard addition method | Bắt buộc cho Q1; ≥3 mẫu thực | ★★★
EIS (Rct) | Điện trở chuyển điện tích (charge transfer resistance) | Rct giảm mạnh sau khi modify GCE | EIS | Freq: 0.01–100kHz; AC amp 5mV; DC = E° | GCE bare, CA/GCE | Không dùng Randles circuit phù hợp | Phải giải thích Rct và fit model | ★★

## 6. Vật Tư & Chi Phí
DANH SÁCH VẬT TƯ HÓA CHẤT & ƯỚC TÍNH CHI PHÍ TOÀN DỰ ÁN
STT | Hóa chất / Vật tư | Mục đích | Nhà cung cấp gợi ý | Quy cách | Số lượng | Đơn giá ước tính (VNĐ) | Thành tiền (VNĐ)
1 | Xơ dừa (coir fiber) | Nguyên liệu chính | Chợ địa phương / hợp tác xã | 1 kg | 3 | 15,000 | 170000
2 | NaOH (96%) | Tiền xử lý, hòa tan cellulose | Xilong / Merck | 500g | 2 | 85,000 | 90000
3 | Urea (99%) | Dung môi hòa tan + N-doping | Xilong | 500g | 2 | 45,000 | 320000
4 | Melamine (99%) | N-doping nguồn phụ | Sigma-Aldrich | 100g | 1 | 320,000 | 180000
5 | FeCl₃·6H₂O (97%) | Fe-doping | Xilong / Sigma | 250g | 1 | 180,000 | 850000
6 | Epichlorohydrin (ECH) | Crosslinker (PA grade) | Sigma-Aldrich | 100mL | 1 | 850,000 | 55000
7 | Citric acid (monohydrate) | Crosslinker xanh | Xilong | 500g | 1 | 55,000 | 1200000
8 | TMCS (Trimethylchlorosilane, 99%) | Surface modification | Sigma-Aldrich | 100mL | 1 | 1,200,000 | 380000
9 | n-Hexane (anhydrous) | Dung môi TMCS | Xilong | 2.5L | 1 | 380,000 | 840000
10 | Ethanol tuyệt đối (99.8%) | Solvent exchange | Xilong | 2.5L | 4 | 210,000 | 7500000
11 | GCE (Glassy Carbon Electrode, 3mm) | Điện cực nền | Pine Research / CH Instruments | 1 pc | 10 | 750,000 | 1850000
12 | Nafion solution (5% in alcohol) | Binder màng điện cực | Sigma-Aldrich | 5mL | 1 | 1,850,000 | 230000
13 | PBS tablets (pH 7.4) | Đệm đo dopamine | Sigma-Aldrich | 100 tablets | 1 | 230,000 | 230000
14 | Acetate buffer (pH 4.5) | Đệm đo ion KL | Tự pha | — | — | 50,000 | 280000
15 | Pb(NO₃)₂, Cd(NO₃)₂, CuSO₄ | Chuẩn bị standard ion KL | Merck | 100g/mỗi loại | 1 | 280,000 | 650000
16 | Dopamine HCl (99%) | Chuẩn bị standard DA | Sigma-Aldrich | 1g | 1 | 650,000 | 95000
17 | Ascorbic acid, Uric acid | Interferent test | Xilong | 500g/mỗi loại | 1 | 95,000 | 120000
18 | KCl (99%), K₃Fe(CN)₆ | Điện dịch EIS | Xilong | 500g/mỗi loại | 1 | 120,000 | 85000
19 | HNO₃, HCl (PA grade) | Rửa GCE, pha chế | Xilong | 1L/mỗi loại | 1 | 85,000 | 960000
20 | Al₂O₃ polishing powder (0.05µm) | Đánh bóng GCE | BASi / CH Instruments | pack 25g | 2 | 480,000 | 500000
21 | Cuvet thạch anh | Raman/UV-Vis | — | 1 | 2 | 250,000 | 840000
22 | KBr (IR grade) | FTIR pellet | Sigma | 250g | 2 | 420,000 | 1200000
23 | Khí N₂ (99.999%) | Carbonization, degassing | Air Liquide VN | cylinder 10m³ | 1 | 1,200,000 | 2500000
24 | Dụng cụ thủy tinh tổng hợp | Beaker, flask, pipette... | Nhiều nhà cung cấp | bộ | 1 | 2,500,000 | 350000
25 | Màng lọc PTFE 0.45µm | Lọc mẫu trước đo | — | pack 100 | 1 | 350,000 | 0
TỔNG CHI PHÍ ƯỚC TÍNH (chưa bao gồm phí thiết bị đo, dịch vụ phân tích bên ngoài) | [6 empty] | 21305000
📌 LƯU Ý CHI PHÍ & MUA SẮM
• Ưu tiên mua hóa chất từ Xilong (TQ, giá rẻ) cho giai đoạn screening; chuyển sang Sigma-Aldrich cho mẫu đo final công bố
• TMCS và ECH là hóa chất nguy hiểm – cần kiểm tra quy trình nhập khẩu, lưu kho theo MSDS
• GCE 3mm: mua 10 cái để dự phòng hư hỏng; có thể tái sử dụng nếu đánh bóng đúng cách
• Phí đo BET, XPS, TEM thường tính theo dịch vụ (150–500k/mẫu) – KHÔNG có trong bảng, cần bổ sung vào đề tài
• Khí N₂: liên hệ Air Liquide Vietnam; nếu lab đã có hệ thống gas thì không cần mua thêm

## 7. Lời Khuyên & Cảnh Báo
LỜI KHUYÊN TỪ GIÁO SƯ HƯỚNG DẪN – NHỮNG SAI PHẠM & CÁCH KHẮC PHỤC
STT | Loại vấn đề | Mô tả sai phạm phổ biến | Hậu quả | Cách khắc phục / Lưu ý | Ưu tiên
S1 | Tổng hợp | Dùng nồng độ NaOH quá cao (>5%) khi tiền xử lý | Phá hủy cấu trúc cellulose → không tạo gel được | Giữ NaOH 2%, tăng thời gian xử lý lên 3–4h nếu cần làm sạch hơn | ★★★
S2 | Tổng hợp | Thêm Fe³⁺ quá nhanh vào dung dịch kiềm | Fe(OH)₃ kết tủa → phân tán không đều → EDX thấy Fe cục bộ | Thêm từng giọt (dropwise), khuấy mạnh; pH dung dịch không nên >10 khi thêm Fe | ★★★
S3 | Tổng hợp | Sấy thường không kiểm soát tốc độ nâng nhiệt | Aerogel nứt vỡ, cấu trúc xốp bị collapse | Nâng nhiệt độ tối đa 10°C/h; giữ ở 60°C 12h trước khi lên 80°C | ★★★
S4 | Tổng hợp | Không degass N₂ kỹ trước khi nung | O₂ còn lại → cháy mẫu, tạo CO₂ thay vì carbon | Chạy N₂ flow 30 min trước khi bật lò; kiểm tra kín khí | ★★★
S5 | An toàn | Thao tác TMCS không trong tủ hút | Hít phải HCl khí và TMCS → nguy hiểm sức khỏe; phản ứng với ẩm không khí | TMCS chỉ thao tác trong tủ hút; mang găng tay nitrile, kính bảo hộ; có bình CO₂ cạnh | ★★★
E1 | Điện cực | Không đánh bóng GCE đúng cách trước khi modify | Background current cao, tín hiệu DA hoặc ion KL kém, RSD >10% | Đánh bóng theo thứ tự: 1µm → 0.3µm → 0.05µm Al₂O₃; rửa siêu âm 5 min trong EtOH, DI water | ★★★
E2 | Điện cực | Dùng quá nhiều vật liệu CA trên GCE (>15 µg/cm²) | Màng dày → khuếch tán ion chậm → sensitivity giảm, peak tù | Tối ưu 5–10 µg/cm² là phổ biến; cần khảo sát V7 trong Sheet 3 | ★★★
E3 | Điện cực | Không dùng fresh solution của dopamine khi đo | Dopamine bị oxy hóa ngoài không khí → nồng độ thực thấp hơn dán nhãn | Pha fresh DA mỗi ngày; bảo quản dung dịch gốc ở 4°C, tối, không quá 1 tuần | ★★★
E4 | Điện cực | Không kiểm soát pH khi đo DA | Oxi hóa DA nhạy cảm pH → E_peak dịch, sensitivity thay đổi | Luôn dùng PBS đệm 0.1M pH 7.4; đo pH trước mỗi thí nghiệm | ★★★
D1 | Dữ liệu | LOD tính từ đường chuẩn không ở vùng tuyến tính | LOD sai, reviewer từ chối | Chỉ tính LOD = 3σ/S với S = slope trong linear range; vẽ residual plot | ★★★
D2 | Dữ liệu | So sánh với tài liệu dùng đơn vị khác nhau (ppb vs nM vs µg/L) | Bảng so sánh sai → mất uy tín | Quy đổi tất cả về cùng đơn vị; Pb²⁺: dùng nM và ppb song song | ★★
D3 | Dữ liệu | Không làm blank/control đủ | Không chứng minh tín hiệu từ analyte → bài bị từ chối | Luôn đo: (1) buffer blank, (2) GCE bare, (3) CA/GCE không doping, (4) mẫu đích | ★★★
D4 | Công bố | Bảng so sánh với tài liệu (Table comparison) thiếu reference đầy đủ | Bị nghi ngờ plagiarism hoặc fabrication | Mỗi row trong bảng comparison phải có DOI; dùng Web of Science để verify | ★★★
D5 | Công bố | Hình SEM không có scale bar hoặc chú thích rõ | Reviewer yêu cầu chỉnh sửa, delay | Mọi hình SEM/TEM phải có scale bar, magnification, kV trong caption | ★★
D6 | Phạm vi | Đi ngoài phạm vi: thử thêm analyte không liên quan | Bài báo mất focus, reviewer đánh giá thấp | Bám sát Pb²⁺/Cd²⁺ + DA; chỉ mở rộng khi có dữ liệu đủ chắc | ★★★

## 8. Tài Liệu Tham Khảo
TÀI LIỆU THAM KHẢO CHỌN LỌC – XU HƯỚNG VÀ ĐIỂM NHẤN (2020–2025)
STT | Tác giả / Năm | Tiêu đề (rút gọn) | Tạp chí | IF | Điểm nổi bật / Liên quan | Liên quan đến nội dung nào
R1 | Liu et al. 2023 | N-doped carbon aerogel from bamboo for simultaneous Pb²⁺/Cd²⁺ detection | Sensors Actuators B | 8.9 | Cùng cấu trúc aerogel nhưng từ bamboo; LOD Pb=0.03ppb → cần vượt qua | Bài P1, so sánh Table
R2 | Zhang et al. 2022 | Fe-N co-doped porous carbon from biomass for dopamine sensing | Analytical Chemistry | 8.0 | Fe-N-C mechanism giải thích qua DFT; pyridinic-N là vị trí hoạt động | Bài P2, cơ chế
R3 | Wang et al. 2021 | Ambient pressure drying with TMCS for silica aerogel | J. Non-Cryst. Solids | 3.2 | Tài liệu kỹ thuật TMCS surface modification → áp dụng cho cellulose CA | GĐ3 quy trình
R4 | Zhu et al. 2024 | Coconut coir-derived carbon for energy storage | ACS Sustainable Chem. | 9.1 | Dùng xơ dừa → đây là bài ít nhất; cần cite và differentiate | Novelty, P1
R5 | Chen et al. 2023 | Simultaneous detection of heavy metals and neurotransmitters | ACS Appl. Mater. | 9.5 | Dual detection Pb²⁺ + DA → tham khảo chiến lược thế CV/DPV | Bài P3
R6 | Ding et al. 2022 | Electrochemical sensors based on porous carbon materials: review | Chem. Rev. | 72.1 | Review toàn diện nhất về sensor carbon → đọc phần BET vs performance | Background
R7 | Nguyen et al. 2023 | Vietnamese biomass-derived carbon for electrochemical applications | J. Electroanal. Chem. | 4.8 | Tác giả VN → đọc để biết landscape nghiên cứu trong nước | Background VN
R8 | ISO 5725 / IUPAC 2020 | Analytical method validation guidelines | IUPAC Technical Report | — | Chuẩn tính LOD, LOQ, repeatability → phải tuân thủ khi viết bài | Validation, Sheet 5B
R9 | Gao et al. 2024 | Machine learning-assisted optimization of carbon electrode preparation | Nature Commun. | 16.6 | Xu hướng dùng ML tối ưu → cân nhắc cho bài nâng cao (P4) | Hướng mở rộng
R10 | WHO Water Quality Guidelines 2022 | Heavy metal limits in drinking water | WHO | — | Pb: 10 µg/L (ppb) → LOD phải <1 ppb để có ý nghĩa | Bối cảnh P1
📈 XU HƯỚNG NGHIÊN CỨU 2024–2026 CẦN BIẾT
1. Dual/multi-analyte detection trên 1 điện cực → tính ứng dụng cao, ít bài Q1 → ĐÂY LÀ HƯỚNG ƯU TIÊN
2. 'Green synthesis' và 'sustainable/biomass' là keyword hot → xơ dừa VN = lợi thế địa phương
3. DFT calculation kết hợp thực nghiệm → tăng impact; nhiều tạp chí Q1 yêu cầu cơ chế tính toán
4. Wearable & portable sensor (không phải lab) đang được quan tâm → nếu kết hợp với smartphone = tăng hạng
5. Machine learning for sensor optimization → xu hướng 2025–2026; khó nhưng IF rất cao
6. Real sample testing trong môi trường thực (nước sông Mekong, nước biển VN) → tăng tính ứng dụng địa phương